## Применяемость
Сверла 3D-50D
| P | M | K | N | S | H
XC5150 | ●● | ● | ●● | ● | ● | ●
A10 | ○ |  | ● | ●● | ○
Сверла 2D пилотные
| P | M | K | N | S | H
XC5150 | ●● | ●● | ●● | ● | ●● | ●
A10 | ○ |  | ● | ●● | ○
Резьбофрезы
| P | M | K | N | S | H
XC5150 | ●● | ● | ●● | ● | ● | ●
A10 |  |  |  | ●● | ○
Развертки
| P | M | K | N | S | H
XC5150 | ●● | ● | ●● |  | ● | ●
A10 | ● |  | ● | ●● | ○
Центровки
| P | M | K | N | S | H
A10 | ● | ○ | ● | ●● | ●
●● | Работает отлично
● | Работает удовлетворительно
○ | Применение допускается
Не рекомендуется

## 3D-С и 2D-Pilot
Сверла 3D c СОЖ с покрытием XC5150
Сверла 2D-Pilot c СОЖ с покрытием XC5150
Группа материалов | Основные группы материалов |  |  | Твердость по Бринеллю НВ | Предел прочности Rm, H/мм2 | Скорость резания Vc, м/мин | Подача Fn, мм/об
[7 empty] | ø0,8-ø1 | ø1-ø1,2 | ø1,2-ø1,5 | ø1,5-ø2 | ø2-ø2,5 | ø2,5-ø4 | ø4-ø5 | ø5-ø6 | ø6-ø8 | ø8-ø10 | ø10-ø12 | ø12-ø15 | ø15-ø20
Р | Нелегированная сталь | C ≤ 0,25% | отожженная | 125 | 430 | 110-130 | 0,032-0,04 | 0,04-0,048 | 0,048-0,06 | 0,06-0,08 | 0,08-0,1 | 0,1-0,16 | 0,16-0,2 | 0,2-0,22 | 0,22-0,25 | 0,25-0,28 | 0,28-0,31 | 0,31-0,35 | 0,35-0,4
|  | C > 0,25% … ≤0,55% | отожженная | 190 | 640 | 90-110 | 0,027-0,033 | 0,033-0,04 | 0,04-0,05 | 0,05-0,067 | 0,067-0,083 | 0,083-0,13 | 0,13-0,17 | 0,17-0,18 | 0,18-0,21 | 0,21-0,24 | 0,24-0,26 | 0,26-0,29 | 0,29-0,33
|  | C > 0,25% … ≤0,55% | улучшенная | 210 | 710 | 70-90 | 0,024-0,03 | 0,03-0,036 | 0,036-0,045 | 0,045-0,06 | 0,06-0,075 | 0,075-0,12 | 0,12-0,15 | 0,15-0,16 | 0,16-0,19 | 0,19-0,21 | 0,21-0,23 | 0,23-0,26 | 0,26-0,3
|  | C > 0,55% | отожженная | 190 | 640 | 80-100 | 0,024-0,03 | 0,03-0,036 | 0,036-0,045 | 0,045-0,06 | 0,06-0,075 | 0,075-0,12 | 0,12-0,15 | 0,15-0,16 | 0,16-0,19 | 0,19-0,21 | 0,21-0,23 | 0,23-0,26 | 0,26-0,3
|  | C > 0,55% | улучшенная | 300 | 1010 | 60-80 | 0,021-0,027 | 0,027-0,032 | 0,032-0,04 | 0,04-0,053 | 0,053-0,067 | 0,067-0,11 | 0,11-0,13 | 0,13-0,15 | 0,15-0,17 | 0,17-0,19 | 0,19-0,21 | 0,21-0,23 | 0,23-0,27
|  | Автоматная сталь | отожженная | 220 | 750 | 95-120 | 0,032-0,04 | 0,04-0,048 | 0,048-0,06 | 0,06-0,08 | 0,08-0,1 | 0,1-0,16 | 0,16-0,2 | 0,2-0,22 | 0,22-0,25 | 0,25-0,28 | 0,28-0,31 | 0,31-0,35 | 0,35-0,4
| Низколегированная сталь | отожженная |  | 175 | 590 | 90-110 | 0,032-0,04 | 0,04-0,048 | 0,048-0,06 | 0,06-0,08 | 0,08-0,1 | 0,1-0,16 | 0,16-0,2 | 0,2-0,22 | 0,22-0,25 | 0,25-0,28 | 0,28-0,31 | 0,31-0,35 | 0,35-0,4
|  | улучшенная |  | 285 | 960 | 60-80 | 0,024-0,03 | 0,03-0,036 | 0,036-0,045 | 0,045-0,06 | 0,06-0,075 | 0,075-0,12 | 0,12-0,15 | 0,15-0,16 | 0,16-0,19 | 0,19-0,21 | 0,21-0,23 | 0,23-0,26 | 0,26-0,3
|  | улучшенная |  | 380 | 1280 | 40-50 | 0,016-0,02 | 0,02-0,024 | 0,024-0,03 | 0,03-0,04 | 0,04-0,05 | 0,05-0,08 | 0,08-0,1 | 0,1-0,11 | 0,11-0,13 | 0,13-0,14 | 0,14-0,15 | 0,15-0,17 | 0,17-0,2
|  | улучшенная |  | 430 | 1480 | 35-45 | 0,011-0,013 | 0,013-0,016 | 0,016-0,02 | 0,02-0,027 | 0,027-0,033 | 0,033-0,053 | 0,053-0,067 | 0,067-0,073 | 0,073-0,084 | 0,084-0,094 | 0,094-0,1 | 0,1-0,12 | 0,12-0,13
| Высоколегированная и инструментальная сталь | отожженная |  | 200 | 680 | 70-90 | 0,024-0,03 | 0,03-0,036 | 0,036-0,045 | 0,045-0,06 | 0,06-0,075 | 0,075-0,12 | 0,12-0,15 | 0,15-0,16 | 0,16-0,19 | 0,19-0,21 | 0,21-0,23 | 0,23-0,26 | 0,26-0,3
|  | закаленная и отпущенная |  | 300 | 1010 | 50-70 | 0,027-0,033 | 0,033-0,04 | 0,04-0,05 | 0,05-0,067 | 0,067-0,083 | 0,083-0,13 | 0,13-0,17 | 0,17-0,18 | 0,18-0,21 | 0,21-0,24 | 0,24-0,26 | 0,26-0,29 | 0,29-0,33
|  | закаленная и отпущенная |  | 380 | 1280 | 40-60 | 0,016-0,02 | 0,02-0,024 | 0,024-0,03 | 0,03-0,04 | 0,04-0,05 | 0,05-0,08 | 0,08-0,1 | 0,1-0,11 | 0,11-0,13 | 0,13-0,14 | 0,14-0,15 | 0,15-0,17 | 0,17-0,2
| Нержавеющая сталь | ферритная/мартенситная, отожженная |  | 200 | 680 | 70-90 | 0,032-0,04 | 0,04-0,048 | 0,048-0,06 | 0,06-0,08 | 0,08-0,1 | 0,1-0,16 | 0,16-0,2 | 0,2-0,22 | 0,22-0,25 | 0,25-0,28 | 0,28-0,31 | 0,31-0,35 | 0,35-0,4
|  | мартенситная, улучшенная |  | 330 | 1110 | 40-60 | 0,024-0,03 | 0,03-0,036 | 0,036-0,045 | 0,045-0,06 | 0,06-0,075 | 0,075-0,12 | 0,12-0,15 | 0,15-0,16 | 0,16-0,19 | 0,19-0,21 | 0,21-0,23 | 0,23-0,26 | 0,26-0,3
М | Нержавеющая сталь | аустенитная, закаленная |  | 200 | 680 | 30-45 | 0,013-0,017 | 0,017-0,02 | 0,02-0,025 | 0,025-0,033 | 0,033-0,042 | 0,042-0,067 | 0,067-0,083 | 0,083-0,091 | 0,091-0,11 | 0,11-0,12 | 0,12-0,13 | 0,13-0,14 | 0,14-0,17
|  | аустенитная, дисперсионно твердеющая |  | 300 | 1010 | 45-60 | 0,016-0,02 | 0,02-0,024 | 0,024-0,03 | 0,03-0,04 | 0,04-0,05 | 0,05-0,08 | 0,08-0,1 | 0,1-0,11 | 0,11-0,13 | 0,13-0,14 | 0,14-0,15 | 0,15-0,17 | 0,17-0,2
|  | аустенитно-ферритная, дуплексная |  | 230 | 780 | 25-35 | 0,011-0,013 | 0,013-0,016 | 0,016-0,02 | 0,02-0,027 | 0,027-0,033 | 0,033-0,053 | 0,053-0,067 | 0,067-0,073 | 0,073-0,084 | 0,084-0,094 | 0,094-0,1 | 0,1-0,12 | 0,12-0,13
К | Ковкий литейный чугун | ферритный |  | 200 | 400 | 90-110 | 0,043-0,053 | 0,053-0,064 | 0,064-0,08 | 0,08-0,11 | 0,11-0,13 | 0,13-0,21 | 0,21-0,27 | 0,27-0,29 | 0,29-0,34 | 0,34-0,38 | 0,38-0,41 | 0,41-0,46 | 0,46-0,53
|  | перлитный |  | 260 | 700 | 60-80 | 0,043-0,053 | 0,053-0,064 | 0,064-0,08 | 0,08-0,11 | 0,11-0,13 | 0,13-0,21 | 0,21-0,27 | 0,27-0,29 | 0,29-0,34 | 0,34-0,38 | 0,38-0,41 | 0,41-0,46 | 0,46-0,53
| Серый чугун | с низким пределом прочности |  | 180 | 200 | 100-120 | 0,043-0,053 | 0,053-0,064 | 0,064-0,08 | 0,08-0,11 | 0,11-0,13 | 0,13-0,21 | 0,21-0,27 | 0,27-0,29 | 0,29-0,34 | 0,34-0,38 | 0,38-0,41 | 0,41-0,46 | 0,46-0,53
|  | с высоким пределом прочности |  | 245 | 350 | 80-100 | 0,043-0,053 | 0,053-0,064 | 0,064-0,08 | 0,08-0,11 | 0,11-0,13 | 0,13-0,21 | 0,21-0,27 | 0,27-0,29 | 0,29-0,34 | 0,34-0,38 | 0,38-0,41 | 0,41-0,46 | 0,46-0,53
| Высокопрочный чугун | ферритный |  | 155 | 400 | 100-120 | 0,043-0,053 | 0,053-0,064 | 0,064-0,08 | 0,08-0,11 | 0,11-0,13 | 0,13-0,21 | 0,21-0,27 | 0,27-0,29 | 0,29-0,34 | 0,34-0,38 | 0,38-0,41 | 0,41-0,46 | 0,46-0,53
|  | перлитный |  | 265 | 700 | 60-80 | 0,043-0,053 | 0,053-0,064 | 0,064-0,08 | 0,08-0,11 | 0,11-0,13 | 0,13-0,21 | 0,21-0,27 | 0,27-0,29 | 0,29-0,34 | 0,34-0,38 | 0,38-0,41 | 0,41-0,46 | 0,46-0,53
N | Алюминиевые ковкие сплавы | неупрочняемые термообработкой |  | 30 |  | 350-400 | 0,043-0,053 | 0,053-0,064 | 0,064-0,08 | 0,08-0,11 | 0,11-0,13 | 0,13-0,21 | 0,21-0,27 | 0,27-0,29 | 0,29-0,34 | 0,34-0,38 | 0,38-0,41 | 0,41-0,46 | 0,46-0,53
|  | упрочняемые термообработкой |  | 100 | 340 | 350-400 | 0,043-0,053 | 0,053-0,064 | 0,064-0,08 | 0,08-0,11 | 0,11-0,13 | 0,13-0,21 | 0,21-0,27 | 0,27-0,29 | 0,29-0,34 | 0,34-0,38 | 0,38-0,41 | 0,41-0,46 | 0,46-0,53
| Алюминиевые литейные сплавы | ≤ 12% Si, не упрочняемые термообработкой |  | 75 | 260 | 230-250 | 0,043-0,053 | 0,053-0,064 | 0,064-0,08 | 0,08-0,11 | 0,11-0,13 | 0,13-0,21 | 0,21-0,27 | 0,27-0,29 | 0,29-0,34 | 0,34-0,38 | 0,38-0,41 | 0,41-0,46 | 0,46-0,53
|  | ≤ 12% Si, упрочняемые термообработкой |  | 90 | 310 | 200-220 | 0,043-0,053 | 0,053-0,064 | 0,064-0,08 | 0,08-0,11 | 0,11-0,13 | 0,13-0,21 | 0,21-0,27 | 0,27-0,29 | 0,29-0,34 | 0,34-0,38 | 0,38-0,41 | 0,41-0,46 | 0,46-0,53
|  | > 12% Si, не упрочняемые термообработкой |  | 130 | 450 | 180-200 | 0,043-0,053 | 0,053-0,064 | 0,064-0,08 | 0,08-0,11 | 0,11-0,13 | 0,13-0,21 | 0,21-0,27 | 0,27-0,29 | 0,29-0,34 | 0,34-0,38 | 0,38-0,41 | 0,41-0,46 | 0,46-0,53
| Медь и медные сплавы (бронза/латунь) | нелегированная, электролитическая медь |  | 100 | 340 | 160-180 | 0,021-0,027 | 0,027-0,032 | 0,032-0,04 | 0,04-0,053 | 0,053-0,067 | 0,067-0,11 | 0,11-0,13 | 0,13-0,15 | 0,15-0,17 | 0,17-0,19 | 0,19-0,21 | 0,21-0,23 | 0,23-0,27
|  | латунь, бронза, красная латунь |  | 90 | 310 | 140-160 | 0,027-0,033 | 0,033-0,04 | 0,04-0,05 | 0,05-0,067 | 0,067-0,083 | 0,083-0,13 | 0,13-0,17 | 0,17-0,18 | 0,18-0,21 | 0,21-0,24 | 0,24-0,26 | 0,26-0,29 | 0,29-0,33
|  | медные сплавы (сегментная стружка) |  | 110 | 380 | 160-180 | 0,043-0,053 | 0,053-0,064 | 0,064-0,08 | 0,08-0,11 | 0,11-0,13 | 0,13-0,21 | 0,21-0,27 | 0,27-0,29 | 0,29-0,34 | 0,34-0,38 | 0,38-0,41 | 0,41-0,46 | 0,46-0,53
|  | высокопрочные сплавы Cu-Al-Fe |  | 300 | 1010 | 55-70 | 0,013-0,017 | 0,017-0,02 | 0,02-0,025 | 0,025-0,033 | 0,033-0,042 | 0,042-0,067 | 0,067-0,083 | 0,083-0,091 | 0,091-0,11 | 0,11-0,12 | 0,12-0,13 | 0,13-0,14 | 0,14-0,17
S | Жаропрочные сплавы | на основе Fe | отожженные | 200 | 680 | 25-35 | 0,011-0,013 | 0,013-0,016 | 0,016-0,02 | 0,02-0,027 | 0,027-0,033 | 0,033-0,053 | 0,053-0,067 | 0,067-0,073 | 0,073-0,084 | 0,084-0,094 | 0,094-0,1 | 0,1-0,12 | 0,12-0,13
|  |  | упрочненные | 280 | 940 | 20-28 | 0,008-0,01 | 0,01-0,012 | 0,012-0,015 | 0,015-0,02 | 0,02-0,025 | 0,025-0,04 | 0,04-0,05 | 0,05-0,055 | 0,055-0,063 | 0,063-0,071 | 0,071-0,077 | 0,077-0,087 | 0,087-0,1
|  | на основе Ni и Co | отожженные | 250 | 840 | 25-35 | 0,011-0,013 | 0,013-0,016 | 0,016-0,02 | 0,02-0,027 | 0,027-0,033 | 0,033-0,053 | 0,053-0,067 | 0,067-0,073 | 0,073-0,084 | 0,084-0,094 | 0,094-0,1 | 0,1-0,12 | 0,12-0,13
|  |  | упрочненные | 350 | 1180 | 2025-12-09 | 0,008-0,01 | 0,01-0,012 | 0,012-0,015 | 0,015-0,02 | 0,02-0,025 | 0,025-0,04 | 0,04-0,05 | 0,05-0,055 | 0,055-0,063 | 0,063-0,071 | 0,071-0,077 | 0,077-0,087 | 0,087-0,1
|  |  | литьё | 320 | 1080 | 15-20 | 0,008-0,01 | 0,01-0,012 | 0,012-0,015 | 0,015-0,02 | 0,02-0,025 | 0,025-0,04 | 0,04-0,05 | 0,05-0,055 | 0,055-0,063 | 0,063-0,071 | 0,071-0,077 | 0,077-0,087 | 0,087-0,1
| Титановые сплавы | чистый титан |  | 200 | 680 | 40-50 | 0,016-0,02 | 0,02-0,024 | 0,024-0,03 | 0,03-0,04 | 0,04-0,05 | 0,05-0,08 | 0,08-0,1 | 0,1-0,11 | 0,11-0,13 | 0,13-0,14 | 0,14-0,15 | 0,15-0,17 | 0,17-0,2
|  | α- и β-сплавы, упрочненные |  | 375 | 1260 | 30-35 | 0,011-0,013 | 0,013-0,016 | 0,016-0,02 | 0,02-0,027 | 0,027-0,033 | 0,033-0,053 | 0,053-0,067 | 0,067-0,073 | 0,073-0,084 | 0,084-0,094 | 0,094-0,1 | 0,1-0,12 | 0,12-0,13
|  | β-сплавы |  | 410 | 1400 | 25-30 | 0,011-0,013 | 0,013-0,016 | 0,016-0,02 | 0,02-0,027 | 0,027-0,033 | 0,033-0,053 | 0,053-0,067 | 0,067-0,073 | 0,073-0,084 | 0,084-0,094 | 0,094-0,1 | 0,1-0,12 | 0,12-0,13
| Вольфрамовые сплавы |  |  | 300 | 1010 | 15-20 | 0,008-0,01 | 0,01-0,012 | 0,012-0,015 | 0,015-0,02 | 0,02-0,025 | 0,025-0,04 | 0,04-0,05 | 0,05-0,055 | 0,055-0,063 | 0,063-0,071 | 0,071-0,077 | 0,077-0,087 | 0,087-0,1
| Молибденовые сплавы |  |  | 300 | 1010 | 15-20 | 0,008-0,01 | 0,01-0,012 | 0,012-0,015 | 0,015-0,02 | 0,02-0,025 | 0,025-0,04 | 0,04-0,05 | 0,05-0,055 | 0,055-0,063 | 0,063-0,071 | 0,071-0,077 | 0,077-0,087 | 0,087-0,1
H | Закаленная сталь | закаленная и отпущенная |  | 50HRC |  | 25-35 | 0,008-0,01 | 0,01-0,012 | 0,012-0,015 | 0,015-0,02 | 0,02-0,025 | 0,025-0,04 | 0,04-0,05 | 0,05-0,055 | 0,055-0,063 | 0,063-0,071 | 0,071-0,077 | 0,077-0,087 | 0,087-0,1
|  | закаленная и отпущенная |  | 55HRC |  | 20-25 | 0,008-0,01 | 0,01-0,012 | 0,012-0,015 | 0,015-0,02 | 0,02-0,025 | 0,025-0,04 | 0,04-0,05 | 0,05-0,055 | 0,055-0,063 | 0,063-0,071 | 0,071-0,077 | 0,077-0,087 | 0,087-0,1
|  | закаленная и отпущенная |  | 60HRC |  | 15-20 | 0,005-0,007 | 0,007-0,008 | 0,008-0,01 | 0,01-0,013 | 0,013-0,017 | 0,017-0,027 | 0,027-0,033 | 0,033-0,037 | 0,037-0,042 | 0,042-0,047 | 0,047-0,052 | 0,052-0,058 | 0,058-0,067
В таблице указаны базовые рекомендуемые значения для стабильных условий обработки с применением СОЖ под давлением 10-30 бар
В особых случаях может потребоваться корректировка режимов резания

## 3D и 3D-180
Сверла 3D без СОЖ с покрытием XC5150
Группа материалов | Основные группы материалов |  |  | Твердость по Бринеллю НВ | Предел прочности Rm, H/мм2 | Скорость резания Vc, м/мин | Подача Fn, мм/об
[7 empty] | ø0,8-ø1 | ø1-ø1,2 | ø1,2-ø1,5 | ø1,5-ø2 | ø2-ø2,5 | ø2,5-ø4 | ø4-ø5 | ø5-ø6 | ø6-ø8 | ø8-ø10 | ø10-ø12 | ø12-ø15 | ø15-ø20
Р | Нелегированная сталь | C ≤ 0,25% | отожженная | 125 | 430 | 75-95 | 0,032-0,04 | 0,04-0,048 | 0,048-0,06 | 0,06-0,08 | 0,08-0,1 | 0,1-0,16 | 0,16-0,2 | 0,2-0,22 | 0,22-0,25 | 0,25-0,28 | 0,28-0,31 | 0,31-0,35 | 0,35-0,4
|  | C > 0,25% … ≤0,55% | отожженная | 190 | 640 | 70-85 | 0,027-0,033 | 0,033-0,04 | 0,04-0,05 | 0,05-0,067 | 0,067-0,083 | 0,083-0,13 | 0,13-0,17 | 0,17-0,18 | 0,18-0,21 | 0,21-0,24 | 0,24-0,26 | 0,26-0,29 | 0,29-0,33
|  | C > 0,25% … ≤0,55% | улучшенная | 210 | 710 | 70-85 | 0,027-0,033 | 0,033-0,04 | 0,04-0,05 | 0,05-0,067 | 0,067-0,083 | 0,083-0,13 | 0,13-0,17 | 0,17-0,18 | 0,18-0,21 | 0,21-0,24 | 0,24-0,26 | 0,26-0,29 | 0,29-0,33
|  | C > 0,55% | отожженная | 190 | 640 | 60-75 | 0,024-0,03 | 0,03-0,036 | 0,036-0,045 | 0,045-0,06 | 0,06-0,075 | 0,075-0,12 | 0,12-0,15 | 0,15-0,16 | 0,16-0,19 | 0,19-0,21 | 0,21-0,23 | 0,23-0,26 | 0,26-0,3
|  | C > 0,55% | улучшенная | 300 | 1010 | 45-60 | 0,021-0,027 | 0,027-0,032 | 0,032-0,04 | 0,04-0,053 | 0,053-0,067 | 0,067-0,11 | 0,11-0,13 | 0,13-0,15 | 0,15-0,17 | 0,17-0,19 | 0,19-0,21 | 0,21-0,23 | 0,23-0,27
|  | Автоматная сталь | отожженная | 220 | 750 | 75-95 | 0,032-0,04 | 0,04-0,048 | 0,048-0,06 | 0,06-0,08 | 0,08-0,1 | 0,1-0,16 | 0,16-0,2 | 0,2-0,22 | 0,22-0,25 | 0,25-0,28 | 0,28-0,31 | 0,31-0,35 | 0,35-0,4
| Низколегированная сталь | отожженная |  | 175 | 590 | 70-85 | 0,032-0,04 | 0,04-0,048 | 0,048-0,06 | 0,06-0,08 | 0,08-0,1 | 0,1-0,16 | 0,16-0,2 | 0,2-0,22 | 0,22-0,25 | 0,25-0,28 | 0,28-0,31 | 0,31-0,35 | 0,35-0,4
|  | улучшенная |  | 285 | 960 | 40-55 | 0,021-0,027 | 0,027-0,032 | 0,032-0,04 | 0,04-0,053 | 0,053-0,067 | 0,067-0,11 | 0,11-0,13 | 0,13-0,15 | 0,15-0,17 | 0,17-0,19 | 0,19-0,21 | 0,21-0,23 | 0,23-0,27
|  | улучшенная |  | 380 | 1280 | 30-40 | 0,016-0,02 | 0,02-0,024 | 0,024-0,03 | 0,03-0,04 | 0,04-0,05 | 0,05-0,08 | 0,08-0,1 | 0,1-0,11 | 0,11-0,13 | 0,13-0,14 | 0,14-0,15 | 0,15-0,17 | 0,17-0,2
|  | улучшенная |  | 430 | 1480 | 20-30 | 0,011-0,013 | 0,013-0,016 | 0,016-0,02 | 0,02-0,027 | 0,027-0,033 | 0,033-0,053 | 0,053-0,067 | 0,067-0,073 | 0,073-0,084 | 0,084-0,094 | 0,094-0,1 | 0,1-0,12 | 0,12-0,13
| Высоколегированная и инструментальная сталь | отожженная |  | 200 | 680 | 60-70 | 0,024-0,03 | 0,03-0,036 | 0,036-0,045 | 0,045-0,06 | 0,06-0,075 | 0,075-0,12 | 0,12-0,15 | 0,15-0,16 | 0,16-0,19 | 0,19-0,21 | 0,21-0,23 | 0,23-0,26 | 0,26-0,3
|  | закаленная и отпущенная |  | 300 | 1010 | 50-60 | 0,021-0,027 | 0,027-0,032 | 0,032-0,04 | 0,04-0,053 | 0,053-0,067 | 0,067-0,11 | 0,11-0,13 | 0,13-0,15 | 0,15-0,17 | 0,17-0,19 | 0,19-0,21 | 0,21-0,23 | 0,23-0,27
|  | закаленная и отпущенная |  | 380 | 1280 | 30-40 | 0,016-0,02 | 0,02-0,024 | 0,024-0,03 | 0,03-0,04 | 0,04-0,05 | 0,05-0,08 | 0,08-0,1 | 0,1-0,11 | 0,11-0,13 | 0,13-0,14 | 0,14-0,15 | 0,15-0,17 | 0,17-0,2
| Нержавеющая сталь | ферритная/мартенситная, отожженная |  | 200 | 680 | 60-75 | 0,032-0,04 | 0,04-0,048 | 0,048-0,06 | 0,06-0,08 | 0,08-0,1 | 0,1-0,16 | 0,16-0,2 | 0,2-0,22 | 0,22-0,25 | 0,25-0,28 | 0,28-0,31 | 0,31-0,35 | 0,35-0,4
|  | мартенситная, улучшенная |  | 330 | 1110 | 50-60 | 0,021-0,027 | 0,027-0,032 | 0,032-0,04 | 0,04-0,053 | 0,053-0,067 | 0,067-0,11 | 0,11-0,13 | 0,13-0,15 | 0,15-0,17 | 0,17-0,19 | 0,19-0,21 | 0,21-0,23 | 0,23-0,27
М | Нержавеющая сталь | аустенитная, закаленная |  | 200 | 680
|  | аустенитная, дисперсионно твердеющая |  | 300 | 1010 | 30-40 | 0,013-0,017 | 0,017-0,02 | 0,02-0,025 | 0,025-0,033 | 0,033-0,042 | 0,042-0,067 | 0,067-0,083 | 0,083-0,091 | 0,091-0,11 | 0,11-0,12 | 0,12-0,13 | 0,13-0,14 | 0,14-0,17
|  | аустенитно-ферритная, дуплексная |  | 230 | 780
К | Ковкий литейный чугун | ферритный |  | 200 | 400 | 60-70 | 0,043-0,053 | 0,053-0,064 | 0,064-0,08 | 0,08-0,11 | 0,11-0,13 | 0,13-0,21 | 0,21-0,27 | 0,27-0,29 | 0,29-0,34 | 0,34-0,38 | 0,38-0,41 | 0,41-0,46 | 0,46-0,53
|  | перлитный |  | 260 | 700 | 45-55 | 0,032-0,04 | 0,04-0,048 | 0,048-0,06 | 0,06-0,08 | 0,08-0,1 | 0,1-0,16 | 0,16-0,2 | 0,2-0,22 | 0,22-0,25 | 0,25-0,28 | 0,28-0,31 | 0,31-0,35 | 0,35-0,4
| Серый чугун | с низким пределом прочности |  | 180 | 200 | 80-90 | 0,043-0,053 | 0,053-0,064 | 0,064-0,08 | 0,08-0,11 | 0,11-0,13 | 0,13-0,21 | 0,21-0,27 | 0,27-0,29 | 0,29-0,34 | 0,34-0,38 | 0,38-0,41 | 0,41-0,46 | 0,46-0,53
|  | с высоким пределом прочности |  | 245 | 350 | 60-70 | 0,043-0,053 | 0,053-0,064 | 0,064-0,08 | 0,08-0,11 | 0,11-0,13 | 0,13-0,21 | 0,21-0,27 | 0,27-0,29 | 0,29-0,34 | 0,34-0,38 | 0,38-0,41 | 0,41-0,46 | 0,46-0,53
| Высокопрочный чугун | ферритный |  | 155 | 400 | 70-80 | 0,043-0,053 | 0,053-0,064 | 0,064-0,08 | 0,08-0,11 | 0,11-0,13 | 0,13-0,21 | 0,21-0,27 | 0,27-0,29 | 0,29-0,34 | 0,34-0,38 | 0,38-0,41 | 0,41-0,46 | 0,46-0,53
|  | перлитный |  | 265 | 700 | 50-60 | 0,032-0,04 | 0,04-0,048 | 0,048-0,06 | 0,06-0,08 | 0,08-0,1 | 0,1-0,16 | 0,16-0,2 | 0,2-0,22 | 0,22-0,25 | 0,25-0,28 | 0,28-0,31 | 0,31-0,35 | 0,35-0,4
N | Алюминиевые ковкие сплавы | неупрочняемые термообработкой |  | 30 |  | 200-250 | 0,027-0,033 | 0,033-0,04 | 0,04-0,05 | 0,05-0,067 | 0,067-0,083 | 0,083-0,13 | 0,13-0,17 | 0,17-0,18 | 0,18-0,21 | 0,21-0,24 | 0,24-0,26 | 0,26-0,29 | 0,29-0,33
|  | упрочняемые термообработкой |  | 100 | 340 | 200-250 | 0,027-0,033 | 0,033-0,04 | 0,04-0,05 | 0,05-0,067 | 0,067-0,083 | 0,083-0,13 | 0,13-0,17 | 0,17-0,18 | 0,18-0,21 | 0,21-0,24 | 0,24-0,26 | 0,26-0,29 | 0,29-0,33
| Алюминиевые литейные сплавы | ≤ 12% Si, не упрочняемые термообработкой |  | 75 | 260 | 180-220 | 0,043-0,053 | 0,053-0,064 | 0,064-0,08 | 0,08-0,11 | 0,11-0,13 | 0,13-0,21 | 0,21-0,27 | 0,27-0,29 | 0,29-0,34 | 0,34-0,38 | 0,38-0,41 | 0,41-0,46 | 0,46-0,53
|  | ≤ 12% Si, упрочняемые термообработкой |  | 90 | 310 | 150-200 | 0,043-0,053 | 0,053-0,064 | 0,064-0,08 | 0,08-0,11 | 0,11-0,13 | 0,13-0,21 | 0,21-0,27 | 0,27-0,29 | 0,29-0,34 | 0,34-0,38 | 0,38-0,41 | 0,41-0,46 | 0,46-0,53
|  | > 12% Si, не упрочняемые термообработкой |  | 130 | 450 | 120-160 | 0,032-0,04 | 0,04-0,048 | 0,048-0,06 | 0,06-0,08 | 0,08-0,1 | 0,1-0,16 | 0,16-0,2 | 0,2-0,22 | 0,22-0,25 | 0,25-0,28 | 0,28-0,31 | 0,31-0,35 | 0,35-0,4
| Медь и медные сплавы (бронза/латунь) | нелегированная, электролитическая медь |  | 100 | 340 | 120-160 | 0,016-0,02 | 0,02-0,024 | 0,024-0,03 | 0,03-0,04 | 0,04-0,05 | 0,05-0,08 | 0,08-0,1 | 0,1-0,11 | 0,11-0,13 | 0,13-0,14 | 0,14-0,15 | 0,15-0,17 | 0,17-0,2
|  | латунь, бронза, красная латунь |  | 90 | 310 | 100-140 | 0,027-0,033 | 0,033-0,04 | 0,04-0,05 | 0,05-0,067 | 0,067-0,083 | 0,083-0,13 | 0,13-0,17 | 0,17-0,18 | 0,18-0,21 | 0,21-0,24 | 0,24-0,26 | 0,26-0,29 | 0,29-0,33
|  | медные сплавы (сегментная стружка) |  | 110 | 380 | 140-180 | 0,043-0,053 | 0,053-0,064 | 0,064-0,08 | 0,08-0,11 | 0,11-0,13 | 0,13-0,21 | 0,21-0,27 | 0,27-0,29 | 0,29-0,34 | 0,34-0,38 | 0,38-0,41 | 0,41-0,46 | 0,46-0,53
|  | высокопрочные сплавы Cu-Al-Fe |  | 300 | 1010 | 40-60 | 0,013-0,017 | 0,017-0,02 | 0,02-0,025 | 0,025-0,033 | 0,033-0,042 | 0,042-0,067 | 0,067-0,083 | 0,083-0,091 | 0,091-0,11 | 0,11-0,12 | 0,12-0,13 | 0,13-0,14 | 0,14-0,17
S | Жаропрочные сплавы | на основе Fe | отожженные | 200 | 680
|  |  | упрочненные | 280 | 940
|  | на основе Ni и Co | отожженные | 250 | 840
|  |  | упрочненные | 350 | 1180
|  |  | литьё | 320 | 1080
| Титановые сплавы | чистый титан |  | 200 | 680 | 25-32 | 0,013-0,017 | 0,017-0,02 | 0,02-0,025 | 0,025-0,033 | 0,033-0,042 | 0,042-0,067 | 0,067-0,083 | 0,083-0,091 | 0,091-0,11 | 0,11-0,12 | 0,12-0,13 | 0,13-0,14 | 0,14-0,17
|  | α- и β-сплавы, упрочненные |  | 375 | 1260 | 16-25 | 0,008-0,01 | 0,01-0,012 | 0,012-0,015 | 0,015-0,02 | 0,02-0,025 | 0,025-0,04 | 0,04-0,05 | 0,05-0,055 | 0,055-0,063 | 0,063-0,071 | 0,071-0,077 | 0,077-0,087 | 0,087-0,1
|  | β-сплавы |  | 410 | 1400 | 14-20 | 0,008-0,01 | 0,01-0,012 | 0,012-0,015 | 0,015-0,02 | 0,02-0,025 | 0,025-0,04 | 0,04-0,05 | 0,05-0,055 | 0,055-0,063 | 0,063-0,071 | 0,071-0,077 | 0,077-0,087 | 0,087-0,1
| Вольфрамовые сплавы |  |  | 300 | 1010
| Молибденовые сплавы |  |  | 300 | 1010
H | Закаленная сталь | закаленная и отпущенная |  | 50HRC |  | 15-22 | 0,008-0,01 | 0,01-0,012 | 0,012-0,015 | 0,015-0,02 | 0,02-0,025 | 0,025-0,04 | 0,04-0,05 | 0,05-0,055 | 0,055-0,063 | 0,063-0,071 | 0,071-0,077 | 0,077-0,087 | 0,087-0,1
|  | закаленная и отпущенная |  | 55HRC
|  | закаленная и отпущенная |  | 60HRC
В таблице указаны базовые рекомендуемые значения для стабильных условий обработки с применением СОЖ
В особых случаях может потребоваться корректировка режимов резания

## 5D-C
Сверла 5D c СОЖ с покрытием XC5150
Группа материалов | Основные группы материалов |  |  | Твердость по Бринеллю НВ | Предел прочности Rm, H/мм2 | Скорость резания Vc, м/мин | Подача Fn, мм/об
[7 empty] | ø0,8-ø1 | ø1-ø1,2 | ø1,2-ø1,5 | ø1,5-ø2 | ø2-ø2,5 | ø2,5-ø4 | ø4-ø5 | ø5-ø6 | ø6-ø8 | ø8-ø10 | ø10-ø12 | ø12-ø15 | ø15-ø20
Р | Нелегированная сталь | C ≤ 0,25% | отожженная | 125 | 430 | 100-115 | 0,032-0,04 | 0,04-0,048 | 0,048-0,06 | 0,06-0,08 | 0,08-0,1 | 0,1-0,16 | 0,16-0,2 | 0,2-0,22 | 0,22-0,25 | 0,25-0,28 | 0,28-0,31 | 0,31-0,35 | 0,35-0,4
|  | C > 0,25% … ≤0,55% | отожженная | 190 | 640 | 90-110 | 0,027-0,033 | 0,033-0,04 | 0,04-0,05 | 0,05-0,067 | 0,067-0,083 | 0,083-0,13 | 0,13-0,17 | 0,17-0,18 | 0,18-0,21 | 0,21-0,24 | 0,24-0,26 | 0,26-0,29 | 0,29-0,33
|  | C > 0,25% … ≤0,55% | улучшенная | 210 | 710 | 70-90 | 0,024-0,03 | 0,03-0,036 | 0,036-0,045 | 0,045-0,06 | 0,06-0,075 | 0,075-0,12 | 0,12-0,15 | 0,15-0,16 | 0,16-0,19 | 0,19-0,21 | 0,21-0,23 | 0,23-0,26 | 0,26-0,3
|  | C > 0,55% | отожженная | 190 | 640 | 80-100 | 0,024-0,03 | 0,03-0,036 | 0,036-0,045 | 0,045-0,06 | 0,06-0,075 | 0,075-0,12 | 0,12-0,15 | 0,15-0,16 | 0,16-0,19 | 0,19-0,21 | 0,21-0,23 | 0,23-0,26 | 0,26-0,3
|  | C > 0,55% | улучшенная | 300 | 1010 | 60-75 | 0,021-0,027 | 0,027-0,032 | 0,032-0,04 | 0,04-0,053 | 0,053-0,067 | 0,067-0,11 | 0,11-0,13 | 0,13-0,15 | 0,15-0,17 | 0,17-0,19 | 0,19-0,21 | 0,21-0,23 | 0,23-0,27
|  | Автоматная сталь | отожженная | 220 | 750 | 95-115 | 0,032-0,04 | 0,04-0,048 | 0,048-0,06 | 0,06-0,08 | 0,08-0,1 | 0,1-0,16 | 0,16-0,2 | 0,2-0,22 | 0,22-0,25 | 0,25-0,28 | 0,28-0,31 | 0,31-0,35 | 0,35-0,4
| Низколегированная сталь | отожженная |  | 175 | 590 | 90-110 | 0,032-0,04 | 0,04-0,048 | 0,048-0,06 | 0,06-0,08 | 0,08-0,1 | 0,1-0,16 | 0,16-0,2 | 0,2-0,22 | 0,22-0,25 | 0,25-0,28 | 0,28-0,31 | 0,31-0,35 | 0,35-0,4
|  | улучшенная |  | 285 | 960 | 60-80 | 0,024-0,03 | 0,03-0,036 | 0,036-0,045 | 0,045-0,06 | 0,06-0,075 | 0,075-0,12 | 0,12-0,15 | 0,15-0,16 | 0,16-0,19 | 0,19-0,21 | 0,21-0,23 | 0,23-0,26 | 0,26-0,3
|  | улучшенная |  | 380 | 1280 | 40-50 | 0,016-0,02 | 0,02-0,024 | 0,024-0,03 | 0,03-0,04 | 0,04-0,05 | 0,05-0,08 | 0,08-0,1 | 0,1-0,11 | 0,11-0,13 | 0,13-0,14 | 0,14-0,15 | 0,15-0,17 | 0,17-0,2
|  | улучшенная |  | 430 | 1480 | 30-40 | 0,011-0,013 | 0,013-0,016 | 0,016-0,02 | 0,02-0,027 | 0,027-0,033 | 0,033-0,053 | 0,053-0,067 | 0,067-0,073 | 0,073-0,084 | 0,084-0,094 | 0,094-0,1 | 0,1-0,12 | 0,12-0,13
| Высоколегированная и инструментальная сталь | отожженная |  | 200 | 680 | 70-90 | 0,024-0,03 | 0,03-0,036 | 0,036-0,045 | 0,045-0,06 | 0,06-0,075 | 0,075-0,12 | 0,12-0,15 | 0,15-0,16 | 0,16-0,19 | 0,19-0,21 | 0,21-0,23 | 0,23-0,26 | 0,26-0,3
|  | закаленная и отпущенная |  | 300 | 1010 | 50-70 | 0,027-0,033 | 0,033-0,04 | 0,04-0,05 | 0,05-0,067 | 0,067-0,083 | 0,083-0,13 | 0,13-0,17 | 0,17-0,18 | 0,18-0,21 | 0,21-0,24 | 0,24-0,26 | 0,26-0,29 | 0,29-0,33
|  | закаленная и отпущенная |  | 380 | 1280 | 40-60 | 0,016-0,02 | 0,02-0,024 | 0,024-0,03 | 0,03-0,04 | 0,04-0,05 | 0,05-0,08 | 0,08-0,1 | 0,1-0,11 | 0,11-0,13 | 0,13-0,14 | 0,14-0,15 | 0,15-0,17 | 0,17-0,2
| Нержавеющая сталь | ферритная/мартенситная, отожженная |  | 200 | 680 | 70-90 | 0,032-0,04 | 0,04-0,048 | 0,048-0,06 | 0,06-0,08 | 0,08-0,1 | 0,1-0,16 | 0,16-0,2 | 0,2-0,22 | 0,22-0,25 | 0,25-0,28 | 0,28-0,31 | 0,31-0,35 | 0,35-0,4
|  | мартенситная, улучшенная |  | 330 | 1110 | 40-60 | 0,024-0,03 | 0,03-0,036 | 0,036-0,045 | 0,045-0,06 | 0,06-0,075 | 0,075-0,12 | 0,12-0,15 | 0,15-0,16 | 0,16-0,19 | 0,19-0,21 | 0,21-0,23 | 0,23-0,26 | 0,26-0,3
М | Нержавеющая сталь | аустенитная, закаленная |  | 200 | 680 | 30-45 | 0,013-0,017 | 0,017-0,02 | 0,02-0,025 | 0,025-0,033 | 0,033-0,042 | 0,042-0,067 | 0,067-0,083 | 0,083-0,091 | 0,091-0,11 | 0,11-0,12 | 0,12-0,13 | 0,13-0,14 | 0,14-0,17
|  | аустенитная, дисперсионно твердеющая |  | 300 | 1010 | 45-60 | 0,016-0,02 | 0,02-0,024 | 0,024-0,03 | 0,03-0,04 | 0,04-0,05 | 0,05-0,08 | 0,08-0,1 | 0,1-0,11 | 0,11-0,13 | 0,13-0,14 | 0,14-0,15 | 0,15-0,17 | 0,17-0,2
|  | аустенитно-ферритная, дуплексная |  | 230 | 780 | 25-35 | 0,011-0,013 | 0,013-0,016 | 0,016-0,02 | 0,02-0,027 | 0,027-0,033 | 0,033-0,053 | 0,053-0,067 | 0,067-0,073 | 0,073-0,084 | 0,084-0,094 | 0,094-0,1 | 0,1-0,12 | 0,12-0,13
К | Ковкий литейный чугун | ферритный |  | 200 | 400 | 90-110 | 0,043-0,053 | 0,053-0,064 | 0,064-0,08 | 0,08-0,11 | 0,11-0,13 | 0,13-0,21 | 0,21-0,27 | 0,27-0,29 | 0,29-0,34 | 0,34-0,38 | 0,38-0,41 | 0,41-0,46 | 0,46-0,53
|  | перлитный |  | 260 | 700 | 60-80 | 0,043-0,053 | 0,053-0,064 | 0,064-0,08 | 0,08-0,11 | 0,11-0,13 | 0,13-0,21 | 0,21-0,27 | 0,27-0,29 | 0,29-0,34 | 0,34-0,38 | 0,38-0,41 | 0,41-0,46 | 0,46-0,53
| Серый чугун | с низким пределом прочности |  | 180 | 200 | 100-120 | 0,043-0,053 | 0,053-0,064 | 0,064-0,08 | 0,08-0,11 | 0,11-0,13 | 0,13-0,21 | 0,21-0,27 | 0,27-0,29 | 0,29-0,34 | 0,34-0,38 | 0,38-0,41 | 0,41-0,46 | 0,46-0,53
|  | с высоким пределом прочности |  | 245 | 350 | 80-100 | 0,043-0,053 | 0,053-0,064 | 0,064-0,08 | 0,08-0,11 | 0,11-0,13 | 0,13-0,21 | 0,21-0,27 | 0,27-0,29 | 0,29-0,34 | 0,34-0,38 | 0,38-0,41 | 0,41-0,46 | 0,46-0,53
| Высокопрочный чугун | ферритный |  | 155 | 400 | 100-120 | 0,043-0,053 | 0,053-0,064 | 0,064-0,08 | 0,08-0,11 | 0,11-0,13 | 0,13-0,21 | 0,21-0,27 | 0,27-0,29 | 0,29-0,34 | 0,34-0,38 | 0,38-0,41 | 0,41-0,46 | 0,46-0,53
|  | перлитный |  | 265 | 700 | 60-80 | 0,043-0,053 | 0,053-0,064 | 0,064-0,08 | 0,08-0,11 | 0,11-0,13 | 0,13-0,21 | 0,21-0,27 | 0,27-0,29 | 0,29-0,34 | 0,34-0,38 | 0,38-0,41 | 0,41-0,46 | 0,46-0,53
N | Алюминиевые ковкие сплавы | неупрочняемые термообработкой |  | 30 |  | 350-400 | 0,043-0,053 | 0,053-0,064 | 0,064-0,08 | 0,08-0,11 | 0,11-0,13 | 0,13-0,21 | 0,21-0,27 | 0,27-0,29 | 0,29-0,34 | 0,34-0,38 | 0,38-0,41 | 0,41-0,46 | 0,46-0,53
|  | упрочняемые термообработкой |  | 100 | 340 | 350-400 | 0,043-0,053 | 0,053-0,064 | 0,064-0,08 | 0,08-0,11 | 0,11-0,13 | 0,13-0,21 | 0,21-0,27 | 0,27-0,29 | 0,29-0,34 | 0,34-0,38 | 0,38-0,41 | 0,41-0,46 | 0,46-0,53
| Алюминиевые литейные сплавы | ≤ 12% Si, не упрочняемые термообработкой |  | 75 | 260 | 230-250 | 0,043-0,053 | 0,053-0,064 | 0,064-0,08 | 0,08-0,11 | 0,11-0,13 | 0,13-0,21 | 0,21-0,27 | 0,27-0,29 | 0,29-0,34 | 0,34-0,38 | 0,38-0,41 | 0,41-0,46 | 0,46-0,53
|  | ≤ 12% Si, упрочняемые термообработкой |  | 90 | 310 | 200-220 | 0,043-0,053 | 0,053-0,064 | 0,064-0,08 | 0,08-0,11 | 0,11-0,13 | 0,13-0,21 | 0,21-0,27 | 0,27-0,29 | 0,29-0,34 | 0,34-0,38 | 0,38-0,41 | 0,41-0,46 | 0,46-0,53
|  | > 12% Si, не упрочняемые термообработкой |  | 130 | 450 | 180-200 | 0,043-0,053 | 0,053-0,064 | 0,064-0,08 | 0,08-0,11 | 0,11-0,13 | 0,13-0,21 | 0,21-0,27 | 0,27-0,29 | 0,29-0,34 | 0,34-0,38 | 0,38-0,41 | 0,41-0,46 | 0,46-0,53
| Медь и медные сплавы (бронза/латунь) | нелегированная, электролитическая медь |  | 100 | 340 | 160-180 | 0,021-0,027 | 0,027-0,032 | 0,032-0,04 | 0,04-0,053 | 0,053-0,067 | 0,067-0,11 | 0,11-0,13 | 0,13-0,15 | 0,15-0,17 | 0,17-0,19 | 0,19-0,21 | 0,21-0,23 | 0,23-0,27
|  | латунь, бронза, красная латунь |  | 90 | 310 | 140-160 | 0,027-0,033 | 0,033-0,04 | 0,04-0,05 | 0,05-0,067 | 0,067-0,083 | 0,083-0,13 | 0,13-0,17 | 0,17-0,18 | 0,18-0,21 | 0,21-0,24 | 0,24-0,26 | 0,26-0,29 | 0,29-0,33
|  | медные сплавы (сегментная стружка) |  | 110 | 380 | 160-180 | 0,043-0,053 | 0,053-0,064 | 0,064-0,08 | 0,08-0,11 | 0,11-0,13 | 0,13-0,21 | 0,21-0,27 | 0,27-0,29 | 0,29-0,34 | 0,34-0,38 | 0,38-0,41 | 0,41-0,46 | 0,46-0,53
|  | высокопрочные сплавы Cu-Al-Fe |  | 300 | 1010 | 55-70 | 0,013-0,017 | 0,017-0,02 | 0,02-0,025 | 0,025-0,033 | 0,033-0,042 | 0,042-0,067 | 0,067-0,083 | 0,083-0,091 | 0,091-0,11 | 0,11-0,12 | 0,12-0,13 | 0,13-0,14 | 0,14-0,17
S | Жаропрочные сплавы | на основе Fe | отожженные | 200 | 680 | 25-35 | 0,011-0,013 | 0,013-0,016 | 0,016-0,02 | 0,02-0,027 | 0,027-0,033 | 0,033-0,053 | 0,053-0,067 | 0,067-0,073 | 0,073-0,084 | 0,084-0,094 | 0,094-0,1 | 0,1-0,12 | 0,12-0,13
|  |  | упрочненные | 280 | 940 | 20-28 | 0,008-0,01 | 0,01-0,012 | 0,012-0,015 | 0,015-0,02 | 0,02-0,025 | 0,025-0,04 | 0,04-0,05 | 0,05-0,055 | 0,055-0,063 | 0,063-0,071 | 0,071-0,077 | 0,077-0,087 | 0,087-0,1
|  | на основе Ni и Co | отожженные | 250 | 840 | 25-35 | 0,011-0,013 | 0,013-0,016 | 0,016-0,02 | 0,02-0,027 | 0,027-0,033 | 0,033-0,053 | 0,053-0,067 | 0,067-0,073 | 0,073-0,084 | 0,084-0,094 | 0,094-0,1 | 0,1-0,12 | 0,12-0,13
|  |  | упрочненные | 350 | 1180 | 2025-12-09 | 0,008-0,01 | 0,01-0,012 | 0,012-0,015 | 0,015-0,02 | 0,02-0,025 | 0,025-0,04 | 0,04-0,05 | 0,05-0,055 | 0,055-0,063 | 0,063-0,071 | 0,071-0,077 | 0,077-0,087 | 0,087-0,1
|  |  | литьё | 320 | 1080 | 15-20 | 0,008-0,01 | 0,01-0,012 | 0,012-0,015 | 0,015-0,02 | 0,02-0,025 | 0,025-0,04 | 0,04-0,05 | 0,05-0,055 | 0,055-0,063 | 0,063-0,071 | 0,071-0,077 | 0,077-0,087 | 0,087-0,1
| Титановые сплавы | чистый титан |  | 200 | 680 | 40-50 | 0,016-0,02 | 0,02-0,024 | 0,024-0,03 | 0,03-0,04 | 0,04-0,05 | 0,05-0,08 | 0,08-0,1 | 0,1-0,11 | 0,11-0,13 | 0,13-0,14 | 0,14-0,15 | 0,15-0,17 | 0,17-0,2
|  | α- и β-сплавы, упрочненные |  | 375 | 1260 | 30-35 | 0,011-0,013 | 0,013-0,016 | 0,016-0,02 | 0,02-0,027 | 0,027-0,033 | 0,033-0,053 | 0,053-0,067 | 0,067-0,073 | 0,073-0,084 | 0,084-0,094 | 0,094-0,1 | 0,1-0,12 | 0,12-0,13
|  | β-сплавы |  | 410 | 1400 | 25-30 | 0,011-0,013 | 0,013-0,016 | 0,016-0,02 | 0,02-0,027 | 0,027-0,033 | 0,033-0,053 | 0,053-0,067 | 0,067-0,073 | 0,073-0,084 | 0,084-0,094 | 0,094-0,1 | 0,1-0,12 | 0,12-0,13
| Вольфрамовые сплавы |  |  | 300 | 1010 | 15-20 | 0,008-0,01 | 0,01-0,012 | 0,012-0,015 | 0,015-0,02 | 0,02-0,025 | 0,025-0,04 | 0,04-0,05 | 0,05-0,055 | 0,055-0,063 | 0,063-0,071 | 0,071-0,077 | 0,077-0,087 | 0,087-0,1
| Молибденовые сплавы |  |  | 300 | 1010 | 15-20 | 0,008-0,01 | 0,01-0,012 | 0,012-0,015 | 0,015-0,02 | 0,02-0,025 | 0,025-0,04 | 0,04-0,05 | 0,05-0,055 | 0,055-0,063 | 0,063-0,071 | 0,071-0,077 | 0,077-0,087 | 0,087-0,1
H | Закаленная сталь | закаленная и отпущенная |  | 50HRC |  | 25-35 | 0,008-0,01 | 0,01-0,012 | 0,012-0,015 | 0,015-0,02 | 0,02-0,025 | 0,025-0,04 | 0,04-0,05 | 0,05-0,055 | 0,055-0,063 | 0,063-0,071 | 0,071-0,077 | 0,077-0,087 | 0,087-0,1
|  | закаленная и отпущенная |  | 55HRC |  | 20-25 | 0,008-0,01 | 0,01-0,012 | 0,012-0,015 | 0,015-0,02 | 0,02-0,025 | 0,025-0,04 | 0,04-0,05 | 0,05-0,055 | 0,055-0,063 | 0,063-0,071 | 0,071-0,077 | 0,077-0,087 | 0,087-0,1
|  | закаленная и отпущенная |  | 60HRC |  | 15-20 | 0,005-0,007 | 0,007-0,008 | 0,008-0,01 | 0,01-0,013 | 0,013-0,017 | 0,017-0,027 | 0,027-0,033 | 0,033-0,037 | 0,037-0,042 | 0,042-0,047 | 0,047-0,052 | 0,052-0,058 | 0,058-0,067
В таблице указаны базовые рекомендуемые значения для стабильных условий обработки с применением СОЖ
В особых случаях может потребоваться корректировка режимов резания

## 5D и 5D-180
Сверла 5D без СОЖ с покрытием XC5150
Группа материалов | Основные группы материалов |  |  | Твердость по Бринеллю НВ | Предел прочности Rm, H/мм2 | Скорость резания Vc, м/мин | Подача Fn, мм/об
[7 empty] | ø0,8-ø1 | ø1-ø1,2 | ø1,2-ø1,5 | ø1,5-ø2 | ø2-ø2,5 | ø2,5-ø4 | ø4-ø5 | ø5-ø6 | ø6-ø8 | ø8-ø10 | ø10-ø12 | ø12-ø15 | ø15-ø20
Р | Нелегированная сталь | C ≤ 0,25% | отожженная | 125 | 430 | 70-90 | 0,032-0,04 | 0,04-0,048 | 0,048-0,06 | 0,06-0,08 | 0,08-0,1 | 0,1-0,16 | 0,16-0,2 | 0,2-0,22 | 0,22-0,25 | 0,25-0,28 | 0,28-0,31 | 0,31-0,35 | 0,35-0,4
|  | C > 0,25% … ≤0,55% | отожженная | 190 | 640 | 65-80 | 0,027-0,033 | 0,033-0,04 | 0,04-0,05 | 0,05-0,067 | 0,067-0,083 | 0,083-0,13 | 0,13-0,17 | 0,17-0,18 | 0,18-0,21 | 0,21-0,24 | 0,24-0,26 | 0,26-0,29 | 0,29-0,33
|  | C > 0,25% … ≤0,55% | улучшенная | 210 | 710 | 65-80 | 0,027-0,033 | 0,033-0,04 | 0,04-0,05 | 0,05-0,067 | 0,067-0,083 | 0,083-0,13 | 0,13-0,17 | 0,17-0,18 | 0,18-0,21 | 0,21-0,24 | 0,24-0,26 | 0,26-0,29 | 0,29-0,33
|  | C > 0,55% | отожженная | 190 | 640 | 55-70 | 0,024-0,03 | 0,03-0,036 | 0,036-0,045 | 0,045-0,06 | 0,06-0,075 | 0,075-0,12 | 0,12-0,15 | 0,15-0,16 | 0,16-0,19 | 0,19-0,21 | 0,21-0,23 | 0,23-0,26 | 0,26-0,3
|  | C > 0,55% | улучшенная | 300 | 1010 | 40-55 | 0,021-0,027 | 0,027-0,032 | 0,032-0,04 | 0,04-0,053 | 0,053-0,067 | 0,067-0,11 | 0,11-0,13 | 0,13-0,15 | 0,15-0,17 | 0,17-0,19 | 0,19-0,21 | 0,21-0,23 | 0,23-0,27
|  | Автоматная сталь | отожженная | 220 | 750 | 75-90 | 0,032-0,04 | 0,04-0,048 | 0,048-0,06 | 0,06-0,08 | 0,08-0,1 | 0,1-0,16 | 0,16-0,2 | 0,2-0,22 | 0,22-0,25 | 0,25-0,28 | 0,28-0,31 | 0,31-0,35 | 0,35-0,4
| Низколегированная сталь | отожженная |  | 175 | 590 | 70-80 | 0,032-0,04 | 0,04-0,048 | 0,048-0,06 | 0,06-0,08 | 0,08-0,1 | 0,1-0,16 | 0,16-0,2 | 0,2-0,22 | 0,22-0,25 | 0,25-0,28 | 0,28-0,31 | 0,31-0,35 | 0,35-0,4
|  | улучшенная |  | 285 | 960 | 40-50 | 0,021-0,027 | 0,027-0,032 | 0,032-0,04 | 0,04-0,053 | 0,053-0,067 | 0,067-0,11 | 0,11-0,13 | 0,13-0,15 | 0,15-0,17 | 0,17-0,19 | 0,19-0,21 | 0,21-0,23 | 0,23-0,27
|  | улучшенная |  | 380 | 1280 | 25-35 | 0,016-0,02 | 0,02-0,024 | 0,024-0,03 | 0,03-0,04 | 0,04-0,05 | 0,05-0,08 | 0,08-0,1 | 0,1-0,11 | 0,11-0,13 | 0,13-0,14 | 0,14-0,15 | 0,15-0,17 | 0,17-0,2
|  | улучшенная |  | 430 | 1480 | 20-30 | 0,011-0,013 | 0,013-0,016 | 0,016-0,02 | 0,02-0,027 | 0,027-0,033 | 0,033-0,053 | 0,053-0,067 | 0,067-0,073 | 0,073-0,084 | 0,084-0,094 | 0,094-0,1 | 0,1-0,12 | 0,12-0,13
| Высоколегированная и инструментальная сталь | отожженная |  | 200 | 680 | 55-65 | 0,024-0,03 | 0,03-0,036 | 0,036-0,045 | 0,045-0,06 | 0,06-0,075 | 0,075-0,12 | 0,12-0,15 | 0,15-0,16 | 0,16-0,19 | 0,19-0,21 | 0,21-0,23 | 0,23-0,26 | 0,26-0,3
|  | закаленная и отпущенная |  | 300 | 1010 | 45-55 | 0,021-0,027 | 0,027-0,032 | 0,032-0,04 | 0,04-0,053 | 0,053-0,067 | 0,067-0,11 | 0,11-0,13 | 0,13-0,15 | 0,15-0,17 | 0,17-0,19 | 0,19-0,21 | 0,21-0,23 | 0,23-0,27
|  | закаленная и отпущенная |  | 380 | 1280 | 30-40 | 0,016-0,02 | 0,02-0,024 | 0,024-0,03 | 0,03-0,04 | 0,04-0,05 | 0,05-0,08 | 0,08-0,1 | 0,1-0,11 | 0,11-0,13 | 0,13-0,14 | 0,14-0,15 | 0,15-0,17 | 0,17-0,2
| Нержавеющая сталь | ферритная/мартенситная, отожженная |  | 200 | 680 | 60-70 | 0,032-0,04 | 0,04-0,048 | 0,048-0,06 | 0,06-0,08 | 0,08-0,1 | 0,1-0,16 | 0,16-0,2 | 0,2-0,22 | 0,22-0,25 | 0,25-0,28 | 0,28-0,31 | 0,31-0,35 | 0,35-0,4
|  | мартенситная, улучшенная |  | 330 | 1110 | 50-60 | 0,021-0,027 | 0,027-0,032 | 0,032-0,04 | 0,04-0,053 | 0,053-0,067 | 0,067-0,11 | 0,11-0,13 | 0,13-0,15 | 0,15-0,17 | 0,17-0,19 | 0,19-0,21 | 0,21-0,23 | 0,23-0,27
М | Нержавеющая сталь | аустенитная, закаленная |  | 200 | 680
|  | аустенитная, дисперсионно твердеющая |  | 300 | 1010 | 30-40 | 0,013-0,017 | 0,017-0,02 | 0,02-0,025 | 0,025-0,033 | 0,033-0,042 | 0,042-0,067 | 0,067-0,083 | 0,083-0,091 | 0,091-0,11 | 0,11-0,12 | 0,12-0,13 | 0,13-0,14 | 0,14-0,17
|  | аустенитно-ферритная, дуплексная |  | 230 | 780
К | Ковкий литейный чугун | ферритный |  | 200 | 400 | 60-70 | 0,043-0,053 | 0,053-0,064 | 0,064-0,08 | 0,08-0,11 | 0,11-0,13 | 0,13-0,21 | 0,21-0,27 | 0,27-0,29 | 0,29-0,34 | 0,34-0,38 | 0,38-0,41 | 0,41-0,46 | 0,46-0,53
|  | перлитный |  | 260 | 700 | 45-55 | 0,032-0,04 | 0,04-0,048 | 0,048-0,06 | 0,06-0,08 | 0,08-0,1 | 0,1-0,16 | 0,16-0,2 | 0,2-0,22 | 0,22-0,25 | 0,25-0,28 | 0,28-0,31 | 0,31-0,35 | 0,35-0,4
| Серый чугун | с низким пределом прочности |  | 180 | 200 | 80-90 | 0,043-0,053 | 0,053-0,064 | 0,064-0,08 | 0,08-0,11 | 0,11-0,13 | 0,13-0,21 | 0,21-0,27 | 0,27-0,29 | 0,29-0,34 | 0,34-0,38 | 0,38-0,41 | 0,41-0,46 | 0,46-0,53
|  | с высоким пределом прочности |  | 245 | 350 | 60-70 | 0,043-0,053 | 0,053-0,064 | 0,064-0,08 | 0,08-0,11 | 0,11-0,13 | 0,13-0,21 | 0,21-0,27 | 0,27-0,29 | 0,29-0,34 | 0,34-0,38 | 0,38-0,41 | 0,41-0,46 | 0,46-0,53
| Высокопрочный чугун | ферритный |  | 155 | 400 | 70-80 | 0,043-0,053 | 0,053-0,064 | 0,064-0,08 | 0,08-0,11 | 0,11-0,13 | 0,13-0,21 | 0,21-0,27 | 0,27-0,29 | 0,29-0,34 | 0,34-0,38 | 0,38-0,41 | 0,41-0,46 | 0,46-0,53
|  | перлитный |  | 265 | 700 | 45-55 | 0,032-0,04 | 0,04-0,048 | 0,048-0,06 | 0,06-0,08 | 0,08-0,1 | 0,1-0,16 | 0,16-0,2 | 0,2-0,22 | 0,22-0,25 | 0,25-0,28 | 0,28-0,31 | 0,31-0,35 | 0,35-0,4
N | Алюминиевые ковкие сплавы | неупрочняемые термообработкой |  | 30 |  | 200-250 | 0,027-0,033 | 0,033-0,04 | 0,04-0,05 | 0,05-0,067 | 0,067-0,083 | 0,083-0,13 | 0,13-0,17 | 0,17-0,18 | 0,18-0,21 | 0,21-0,24 | 0,24-0,26 | 0,26-0,29 | 0,29-0,33
|  | упрочняемые термообработкой |  | 100 | 340 | 200-250 | 0,027-0,033 | 0,033-0,04 | 0,04-0,05 | 0,05-0,067 | 0,067-0,083 | 0,083-0,13 | 0,13-0,17 | 0,17-0,18 | 0,18-0,21 | 0,21-0,24 | 0,24-0,26 | 0,26-0,29 | 0,29-0,33
| Алюминиевые литейные сплавы | ≤ 12% Si, не упрочняемые термообработкой |  | 75 | 260 | 180-220 | 0,043-0,053 | 0,053-0,064 | 0,064-0,08 | 0,08-0,11 | 0,11-0,13 | 0,13-0,21 | 0,21-0,27 | 0,27-0,29 | 0,29-0,34 | 0,34-0,38 | 0,38-0,41 | 0,41-0,46 | 0,46-0,53
|  | ≤ 12% Si, упрочняемые термообработкой |  | 90 | 310 | 150-200 | 0,043-0,053 | 0,053-0,064 | 0,064-0,08 | 0,08-0,11 | 0,11-0,13 | 0,13-0,21 | 0,21-0,27 | 0,27-0,29 | 0,29-0,34 | 0,34-0,38 | 0,38-0,41 | 0,41-0,46 | 0,46-0,53
|  | > 12% Si, не упрочняемые термообработкой |  | 130 | 450 | 120-160 | 0,032-0,04 | 0,04-0,048 | 0,048-0,06 | 0,06-0,08 | 0,08-0,1 | 0,1-0,16 | 0,16-0,2 | 0,2-0,22 | 0,22-0,25 | 0,25-0,28 | 0,28-0,31 | 0,31-0,35 | 0,35-0,4
| Медь и медные сплавы (бронза/латунь) | нелегированная, электролитическая медь |  | 100 | 340 | 120-160 | 0,016-0,02 | 0,02-0,024 | 0,024-0,03 | 0,03-0,04 | 0,04-0,05 | 0,05-0,08 | 0,08-0,1 | 0,1-0,11 | 0,11-0,13 | 0,13-0,14 | 0,14-0,15 | 0,15-0,17 | 0,17-0,2
|  | латунь, бронза, красная латунь |  | 90 | 310 | 100-140 | 0,027-0,033 | 0,033-0,04 | 0,04-0,05 | 0,05-0,067 | 0,067-0,083 | 0,083-0,13 | 0,13-0,17 | 0,17-0,18 | 0,18-0,21 | 0,21-0,24 | 0,24-0,26 | 0,26-0,29 | 0,29-0,33
|  | медные сплавы (сегментная стружка) |  | 110 | 380 | 140-180 | 0,043-0,053 | 0,053-0,064 | 0,064-0,08 | 0,08-0,11 | 0,11-0,13 | 0,13-0,21 | 0,21-0,27 | 0,27-0,29 | 0,29-0,34 | 0,34-0,38 | 0,38-0,41 | 0,41-0,46 | 0,46-0,53
|  | высокопрочные сплавы Cu-Al-Fe |  | 300 | 1010 | 40-60 | 0,013-0,017 | 0,017-0,02 | 0,02-0,025 | 0,025-0,033 | 0,033-0,042 | 0,042-0,067 | 0,067-0,083 | 0,083-0,091 | 0,091-0,11 | 0,11-0,12 | 0,12-0,13 | 0,13-0,14 | 0,14-0,17
S | Жаропрочные сплавы | на основе Fe | отожженные | 200 | 680
|  |  | упрочненные | 280 | 940
|  | на основе Ni и Co | отожженные | 250 | 840
|  |  | упрочненные | 350 | 1180
|  |  | литьё | 320 | 1080
| Титановые сплавы | чистый титан |  | 200 | 680 | 25-32 | 0,013-0,017 | 0,017-0,02 | 0,02-0,025 | 0,025-0,033 | 0,033-0,042 | 0,042-0,067 | 0,067-0,083 | 0,083-0,091 | 0,091-0,11 | 0,11-0,12 | 0,12-0,13 | 0,13-0,14 | 0,14-0,17
|  | α- и β-сплавы, упрочненные |  | 375 | 1260 | 16-22 | 0,008-0,01 | 0,01-0,012 | 0,012-0,015 | 0,015-0,02 | 0,02-0,025 | 0,025-0,04 | 0,04-0,05 | 0,05-0,055 | 0,055-0,063 | 0,063-0,071 | 0,071-0,077 | 0,077-0,087 | 0,087-0,1
|  | β-сплавы |  | 410 | 1400 | 14-20 | 0,008-0,01 | 0,01-0,012 | 0,012-0,015 | 0,015-0,02 | 0,02-0,025 | 0,025-0,04 | 0,04-0,05 | 0,05-0,055 | 0,055-0,063 | 0,063-0,071 | 0,071-0,077 | 0,077-0,087 | 0,087-0,1
| Вольфрамовые сплавы |  |  | 300 | 1010
| Молибденовые сплавы |  |  | 300 | 1010
H | Закаленная сталь | закаленная и отпущенная |  | 50HRC |  | 15-22 | 0,008-0,01 | 0,01-0,012 | 0,012-0,015 | 0,015-0,02 | 0,02-0,025 | 0,025-0,04 | 0,04-0,05 | 0,05-0,055 | 0,055-0,063 | 0,063-0,071 | 0,071-0,077 | 0,077-0,087 | 0,087-0,1
|  | закаленная и отпущенная |  | 55HRC
|  | закаленная и отпущенная |  | 60HRC
В таблице указаны базовые рекомендуемые значения для стабильных условий обработки с применением СОЖ
В особых случаях может потребоваться корректировка режимов резания

## 8D-C
Сверла 8xD c СОЖ с покрытием XC5150
Группа материалов | Основные группы материалов |  |  | Твердость по Бринеллю НВ | Предел прочности Rm, H/мм2 | Скорость резания Vc, м/мин | Подача Fn, мм/об
[7 empty] | ø0,8-ø1 | ø1-ø1,2 | ø1,2-ø1,5 | ø1,5-ø2 | ø2-ø2,5 | ø2,5-ø4 | ø4-ø5 | ø5-ø6 | ø6-ø8 | ø8-ø10 | ø10-ø12 | ø12-ø15 | ø15-ø20
Р | Нелегированная сталь | C ≤ 0,25% | отожженная | 125 | 430 | 90-110 | 0,032-0,04 | 0,04-0,048 | 0,048-0,06 | 0,06-0,08 | 0,08-0,1 | 0,1-0,16 | 0,16-0,2 | 0,2-0,22 | 0,22-0,25 | 0,25-0,28 | 0,28-0,31 | 0,31-0,35 | 0,35-0,4
|  | C > 0,25% … ≤0,55% | отожженная | 190 | 640 | 70-90 | 0,027-0,033 | 0,033-0,04 | 0,04-0,05 | 0,05-0,067 | 0,067-0,083 | 0,083-0,13 | 0,13-0,17 | 0,17-0,18 | 0,18-0,21 | 0,21-0,24 | 0,24-0,26 | 0,26-0,29 | 0,29-0,33
|  | C > 0,25% … ≤0,55% | улучшенная | 210 | 710 | 55-70 | 0,024-0,03 | 0,03-0,036 | 0,036-0,045 | 0,045-0,06 | 0,06-0,075 | 0,075-0,12 | 0,12-0,15 | 0,15-0,16 | 0,16-0,19 | 0,19-0,21 | 0,21-0,23 | 0,23-0,26 | 0,26-0,3
|  | C > 0,55% | отожженная | 190 | 640 | 60-80 | 0,024-0,03 | 0,03-0,036 | 0,036-0,045 | 0,045-0,06 | 0,06-0,075 | 0,075-0,12 | 0,12-0,15 | 0,15-0,16 | 0,16-0,19 | 0,19-0,21 | 0,21-0,23 | 0,23-0,26 | 0,26-0,3
|  | C > 0,55% | улучшенная | 300 | 1010 | 55-70 | 0,024-0,03 | 0,03-0,036 | 0,036-0,045 | 0,045-0,06 | 0,06-0,075 | 0,075-0,12 | 0,12-0,15 | 0,15-0,16 | 0,16-0,19 | 0,19-0,21 | 0,21-0,23 | 0,23-0,26 | 0,26-0,3
|  | Автоматная сталь | отожженная | 220 | 750 | 90-110 | 0,032-0,04 | 0,04-0,048 | 0,048-0,06 | 0,06-0,08 | 0,08-0,1 | 0,1-0,16 | 0,16-0,2 | 0,2-0,22 | 0,22-0,25 | 0,25-0,28 | 0,28-0,31 | 0,31-0,35 | 0,35-0,4
| Низколегированная сталь | отожженная |  | 175 | 590 | 70-90 | 0,032-0,04 | 0,04-0,048 | 0,048-0,06 | 0,06-0,08 | 0,08-0,1 | 0,1-0,16 | 0,16-0,2 | 0,2-0,22 | 0,22-0,25 | 0,25-0,28 | 0,28-0,31 | 0,31-0,35 | 0,35-0,4
|  | улучшенная |  | 285 | 960 | 55-65 | 0,024-0,03 | 0,03-0,036 | 0,036-0,045 | 0,045-0,06 | 0,06-0,075 | 0,075-0,12 | 0,12-0,15 | 0,15-0,16 | 0,16-0,19 | 0,19-0,21 | 0,21-0,23 | 0,23-0,26 | 0,26-0,3
|  | улучшенная |  | 380 | 1280 | 28-36 | 0,019-0,023 | 0,023-0,028 | 0,028-0,035 | 0,035-0,047 | 0,047-0,058 | 0,058-0,093 | 0,093-0,12 | 0,12-0,13 | 0,13-0,15 | 0,15-0,16 | 0,16-0,18 | 0,18-0,2 | 0,2-0,23
|  | улучшенная |  | 430 | 1480 | 20-28 | 0,016-0,02 | 0,02-0,024 | 0,024-0,03 | 0,03-0,04 | 0,04-0,05 | 0,05-0,08 | 0,08-0,1 | 0,1-0,11 | 0,11-0,13 | 0,13-0,14 | 0,14-0,15 | 0,15-0,17 | 0,17-0,2
| Высоколегированная и инструментальная сталь | отожженная |  | 200 | 680 | 60-80 | 0,024-0,03 | 0,03-0,036 | 0,036-0,045 | 0,045-0,06 | 0,06-0,075 | 0,075-0,12 | 0,12-0,15 | 0,15-0,16 | 0,16-0,19 | 0,19-0,21 | 0,21-0,23 | 0,23-0,26 | 0,26-0,3
|  | закаленная и отпущенная |  | 300 | 1010 | 40-50 | 0,027-0,033 | 0,033-0,04 | 0,04-0,05 | 0,05-0,067 | 0,067-0,083 | 0,083-0,13 | 0,13-0,17 | 0,17-0,18 | 0,18-0,21 | 0,21-0,24 | 0,24-0,26 | 0,26-0,29 | 0,29-0,33
|  | закаленная и отпущенная |  | 380 | 1280 | 35-45 | 0,019-0,023 | 0,023-0,028 | 0,028-0,035 | 0,035-0,047 | 0,047-0,058 | 0,058-0,093 | 0,093-0,12 | 0,12-0,13 | 0,13-0,15 | 0,15-0,16 | 0,16-0,18 | 0,18-0,2 | 0,2-0,23
| Нержавеющая сталь | ферритная/мартенситная, отожженная |  | 200 | 680 | 70-90 | 0,032-0,04 | 0,04-0,048 | 0,048-0,06 | 0,06-0,08 | 0,08-0,1 | 0,1-0,16 | 0,16-0,2 | 0,2-0,22 | 0,22-0,25 | 0,25-0,28 | 0,28-0,31 | 0,31-0,35 | 0,35-0,4
|  | мартенситная, улучшенная |  | 330 | 1110 | 35-45 | 0,024-0,03 | 0,03-0,036 | 0,036-0,045 | 0,045-0,06 | 0,06-0,075 | 0,075-0,12 | 0,12-0,15 | 0,15-0,16 | 0,16-0,19 | 0,19-0,21 | 0,21-0,23 | 0,23-0,26 | 0,26-0,3
М | Нержавеющая сталь | аустенитная, закаленная |  | 200 | 680 | 30-40 | 0,013-0,017 | 0,017-0,02 | 0,02-0,025 | 0,025-0,033 | 0,033-0,042 | 0,042-0,067 | 0,067-0,083 | 0,083-0,091 | 0,091-0,11 | 0,11-0,12 | 0,12-0,13 | 0,13-0,14 | 0,14-0,17
|  | аустенитная, дисперсионно твердеющая |  | 300 | 1010 | 40-50 | 0,016-0,02 | 0,02-0,024 | 0,024-0,03 | 0,03-0,04 | 0,04-0,05 | 0,05-0,08 | 0,08-0,1 | 0,1-0,11 | 0,11-0,13 | 0,13-0,14 | 0,14-0,15 | 0,15-0,17 | 0,17-0,2
|  | аустенитно-ферритная, дуплексная |  | 230 | 780 | 20-30 | 0,011-0,013 | 0,013-0,016 | 0,016-0,02 | 0,02-0,027 | 0,027-0,033 | 0,033-0,053 | 0,053-0,067 | 0,067-0,073 | 0,073-0,084 | 0,084-0,094 | 0,094-0,1 | 0,1-0,12 | 0,12-0,13
К | Ковкий литейный чугун | ферритный |  | 200 | 400 | 70-90 | 0,043-0,053 | 0,053-0,064 | 0,064-0,08 | 0,08-0,11 | 0,11-0,13 | 0,13-0,21 | 0,21-0,27 | 0,27-0,29 | 0,29-0,34 | 0,34-0,38 | 0,38-0,41 | 0,41-0,46 | 0,46-0,53
|  | перлитный |  | 260 | 700 | 60-70 | 0,043-0,053 | 0,053-0,064 | 0,064-0,08 | 0,08-0,11 | 0,11-0,13 | 0,13-0,21 | 0,21-0,27 | 0,27-0,29 | 0,29-0,34 | 0,34-0,38 | 0,38-0,41 | 0,41-0,46 | 0,46-0,53
| Серый чугун | с низким пределом прочности |  | 180 | 200 | 90-110 | 0,043-0,053 | 0,053-0,064 | 0,064-0,08 | 0,08-0,11 | 0,11-0,13 | 0,13-0,21 | 0,21-0,27 | 0,27-0,29 | 0,29-0,34 | 0,34-0,38 | 0,38-0,41 | 0,41-0,46 | 0,46-0,53
|  | с высоким пределом прочности |  | 245 | 350 | 70-90 | 0,043-0,053 | 0,053-0,064 | 0,064-0,08 | 0,08-0,11 | 0,11-0,13 | 0,13-0,21 | 0,21-0,27 | 0,27-0,29 | 0,29-0,34 | 0,34-0,38 | 0,38-0,41 | 0,41-0,46 | 0,46-0,53
| Высокопрочный чугун | ферритный |  | 155 | 400 | 70-90 | 0,043-0,053 | 0,053-0,064 | 0,064-0,08 | 0,08-0,11 | 0,11-0,13 | 0,13-0,21 | 0,21-0,27 | 0,27-0,29 | 0,29-0,34 | 0,34-0,38 | 0,38-0,41 | 0,41-0,46 | 0,46-0,53
|  | перлитный |  | 265 | 700 | 50-60 | 0,043-0,053 | 0,053-0,064 | 0,064-0,08 | 0,08-0,11 | 0,11-0,13 | 0,13-0,21 | 0,21-0,27 | 0,27-0,29 | 0,29-0,34 | 0,34-0,38 | 0,38-0,41 | 0,41-0,46 | 0,46-0,53
N | Алюминиевые ковкие сплавы | неупрочняемые термообработкой |  | 30 |  | 350-400 | 0,043-0,053 | 0,053-0,064 | 0,064-0,08 | 0,08-0,11 | 0,11-0,13 | 0,13-0,21 | 0,21-0,27 | 0,27-0,29 | 0,29-0,34 | 0,34-0,38 | 0,38-0,41 | 0,41-0,46 | 0,46-0,53
|  | упрочняемые термообработкой |  | 100 | 340 | 350-400 | 0,043-0,053 | 0,053-0,064 | 0,064-0,08 | 0,08-0,11 | 0,11-0,13 | 0,13-0,21 | 0,21-0,27 | 0,27-0,29 | 0,29-0,34 | 0,34-0,38 | 0,38-0,41 | 0,41-0,46 | 0,46-0,53
| Алюминиевые литейные сплавы | ≤ 12% Si, не упрочняемые термообработкой |  | 75 | 260 | 220-250 | 0,043-0,053 | 0,053-0,064 | 0,064-0,08 | 0,08-0,11 | 0,11-0,13 | 0,13-0,21 | 0,21-0,27 | 0,27-0,29 | 0,29-0,34 | 0,34-0,38 | 0,38-0,41 | 0,41-0,46 | 0,46-0,53
|  | ≤ 12% Si, упрочняемые термообработкой |  | 90 | 310 | 200-220 | 0,043-0,053 | 0,053-0,064 | 0,064-0,08 | 0,08-0,11 | 0,11-0,13 | 0,13-0,21 | 0,21-0,27 | 0,27-0,29 | 0,29-0,34 | 0,34-0,38 | 0,38-0,41 | 0,41-0,46 | 0,46-0,53
|  | > 12% Si, не упрочняемые термообработкой |  | 130 | 450 | 180-200 | 0,043-0,053 | 0,053-0,064 | 0,064-0,08 | 0,08-0,11 | 0,11-0,13 | 0,13-0,21 | 0,21-0,27 | 0,27-0,29 | 0,29-0,34 | 0,34-0,38 | 0,38-0,41 | 0,41-0,46 | 0,46-0,53
| Медь и медные сплавы (бронза/латунь) | нелегированная, электролитическая медь |  | 100 | 340 | 140-160 | 0,021-0,027 | 0,027-0,032 | 0,032-0,04 | 0,04-0,053 | 0,053-0,067 | 0,067-0,11 | 0,11-0,13 | 0,13-0,15 | 0,15-0,17 | 0,17-0,19 | 0,19-0,21 | 0,21-0,23 | 0,23-0,27
|  | латунь, бронза, красная латунь |  | 90 | 310 | 120-140 | 0,027-0,033 | 0,033-0,04 | 0,04-0,05 | 0,05-0,067 | 0,067-0,083 | 0,083-0,13 | 0,13-0,17 | 0,17-0,18 | 0,18-0,21 | 0,21-0,24 | 0,24-0,26 | 0,26-0,29 | 0,29-0,33
|  | медные сплавы (сегментная стружка) |  | 110 | 380 | 160-180 | 0,032-0,04 | 0,04-0,048 | 0,048-0,06 | 0,06-0,08 | 0,08-0,1 | 0,1-0,16 | 0,16-0,2 | 0,2-0,22 | 0,22-0,25 | 0,25-0,28 | 0,28-0,31 | 0,31-0,35 | 0,35-0,4
|  | высокопрочные сплавы Cu-Al-Fe |  | 300 | 1010 | 50-60 | 0,013-0,017 | 0,017-0,02 | 0,02-0,025 | 0,025-0,033 | 0,033-0,042 | 0,042-0,067 | 0,067-0,083 | 0,083-0,091 | 0,091-0,11 | 0,11-0,12 | 0,12-0,13 | 0,13-0,14 | 0,14-0,17
S | Жаропрочные сплавы | на основе Fe | отожженные | 200 | 680 | 25-35 | 0,011-0,013 | 0,013-0,016 | 0,016-0,02 | 0,02-0,027 | 0,027-0,033 | 0,033-0,053 | 0,053-0,067 | 0,067-0,073 | 0,073-0,084 | 0,084-0,094 | 0,094-0,1 | 0,1-0,12 | 0,12-0,13
|  |  | упрочненные | 280 | 940 | 16-22 | 0,008-0,01 | 0,01-0,012 | 0,012-0,015 | 0,015-0,02 | 0,02-0,025 | 0,025-0,04 | 0,04-0,05 | 0,05-0,055 | 0,055-0,063 | 0,063-0,071 | 0,071-0,077 | 0,077-0,087 | 0,087-0,1
|  | на основе Ni и Co | отожженные | 250 | 840 | 26-32 | 0,011-0,013 | 0,013-0,016 | 0,016-0,02 | 0,02-0,027 | 0,027-0,033 | 0,033-0,053 | 0,053-0,067 | 0,067-0,073 | 0,073-0,084 | 0,084-0,094 | 0,094-0,1 | 0,1-0,12 | 0,12-0,13
|  |  | упрочненные | 350 | 1180
|  |  | литьё | 320 | 1080 | 14-18 | 0,008-0,01 | 0,01-0,012 | 0,012-0,015 | 0,015-0,02 | 0,02-0,025 | 0,025-0,04 | 0,04-0,05 | 0,05-0,055 | 0,055-0,063 | 0,063-0,071 | 0,071-0,077 | 0,077-0,087 | 0,087-0,1
| Титановые сплавы | чистый титан |  | 200 | 680 | 32-45 | 0,016-0,02 | 0,02-0,024 | 0,024-0,03 | 0,03-0,04 | 0,04-0,05 | 0,05-0,08 | 0,08-0,1 | 0,1-0,11 | 0,11-0,13 | 0,13-0,14 | 0,14-0,15 | 0,15-0,17 | 0,17-0,2
|  | α- и β-сплавы, упрочненные |  | 375 | 1260 | 20-28 | 0,011-0,013 | 0,013-0,016 | 0,016-0,02 | 0,02-0,027 | 0,027-0,033 | 0,033-0,053 | 0,053-0,067 | 0,067-0,073 | 0,073-0,084 | 0,084-0,094 | 0,094-0,1 | 0,1-0,12 | 0,12-0,13
|  | β-сплавы |  | 410 | 1400 | 16-22 | 0,011-0,013 | 0,013-0,016 | 0,016-0,02 | 0,02-0,027 | 0,027-0,033 | 0,033-0,053 | 0,053-0,067 | 0,067-0,073 | 0,073-0,084 | 0,084-0,094 | 0,094-0,1 | 0,1-0,12 | 0,12-0,13
| Вольфрамовые сплавы |  |  | 300 | 1010 | 10-18 | 0,008-0,01 | 0,01-0,012 | 0,012-0,015 | 0,015-0,02 | 0,02-0,025 | 0,025-0,04 | 0,04-0,05 | 0,05-0,055 | 0,055-0,063 | 0,063-0,071 | 0,071-0,077 | 0,077-0,087 | 0,087-0,1
| Молибденовые сплавы |  |  | 300 | 1010 | 10-18 | 0,008-0,01 | 0,01-0,012 | 0,012-0,015 | 0,015-0,02 | 0,02-0,025 | 0,025-0,04 | 0,04-0,05 | 0,05-0,055 | 0,055-0,063 | 0,063-0,071 | 0,071-0,077 | 0,077-0,087 | 0,087-0,1
H | Закаленная сталь | закаленная и отпущенная |  | 50HRC |  | 18-25 | 0,008-0,01 | 0,01-0,012 | 0,012-0,015 | 0,015-0,02 | 0,02-0,025 | 0,025-0,04 | 0,04-0,05 | 0,05-0,055 | 0,055-0,063 | 0,063-0,071 | 0,071-0,077 | 0,077-0,087 | 0,087-0,1
|  | закаленная и отпущенная |  | 55HRC
|  | закаленная и отпущенная |  | 60HRC
В таблице указаны базовые рекомендуемые значения для стабильных условий обработки с применением СОЖ
В особых случаях может потребоваться корректировка режимов резания

## 12D-C
Сверла 12xD c СОЖ с покрытием XC5150
Группа материалов | Основные группы материалов |  |  | Твердость по Бринеллю НВ | Предел прочности Rm, H/мм2 | Скорость резания Vc, м/мин | Подача Fn, мм/об
[7 empty] | ø0,8-ø1 | ø1-ø1,2 | ø1,2-ø1,5 | ø1,5-ø2 | ø2-ø2,5 | ø2,5-ø4 | ø4-ø5 | ø5-ø6 | ø6-ø8 | ø8-ø10 | ø10-ø12 | ø12-ø15 | ø15-ø20
Р | Нелегированная сталь | C ≤ 0,25% | отожженная | 125 | 430 | 80-100 | 0,032-0,04 | 0,04-0,048 | 0,048-0,06 | 0,06-0,08 | 0,08-0,1 | 0,1-0,16 | 0,16-0,2 | 0,2-0,22 | 0,22-0,25 | 0,25-0,28 | 0,28-0,31 | 0,31-0,35 | 0,35-0,4
|  | C > 0,25% … ≤0,55% | отожженная | 190 | 640 | 60-80 | 0,027-0,033 | 0,033-0,04 | 0,04-0,05 | 0,05-0,067 | 0,067-0,083 | 0,083-0,13 | 0,13-0,17 | 0,17-0,18 | 0,18-0,21 | 0,21-0,24 | 0,24-0,26 | 0,26-0,29 | 0,29-0,33
|  | C > 0,25% … ≤0,55% | улучшенная | 210 | 710 | 50-60 | 0,024-0,03 | 0,03-0,036 | 0,036-0,045 | 0,045-0,06 | 0,06-0,075 | 0,075-0,12 | 0,12-0,15 | 0,15-0,16 | 0,16-0,19 | 0,19-0,21 | 0,21-0,23 | 0,23-0,26 | 0,26-0,3
|  | C > 0,55% | отожженная | 190 | 640 | 60-70 | 0,024-0,03 | 0,03-0,036 | 0,036-0,045 | 0,045-0,06 | 0,06-0,075 | 0,075-0,12 | 0,12-0,15 | 0,15-0,16 | 0,16-0,19 | 0,19-0,21 | 0,21-0,23 | 0,23-0,26 | 0,26-0,3
|  | C > 0,55% | улучшенная | 300 | 1010 | 50-60 | 0,024-0,03 | 0,03-0,036 | 0,036-0,045 | 0,045-0,06 | 0,06-0,075 | 0,075-0,12 | 0,12-0,15 | 0,15-0,16 | 0,16-0,19 | 0,19-0,21 | 0,21-0,23 | 0,23-0,26 | 0,26-0,3
|  | Автоматная сталь | отожженная | 220 | 750 | 80-100 | 0,032-0,04 | 0,04-0,048 | 0,048-0,06 | 0,06-0,08 | 0,08-0,1 | 0,1-0,16 | 0,16-0,2 | 0,2-0,22 | 0,22-0,25 | 0,25-0,28 | 0,28-0,31 | 0,31-0,35 | 0,35-0,4
| Низколегированная сталь | отожженная |  | 175 | 590 | 60-80 | 0,032-0,04 | 0,04-0,048 | 0,048-0,06 | 0,06-0,08 | 0,08-0,1 | 0,1-0,16 | 0,16-0,2 | 0,2-0,22 | 0,22-0,25 | 0,25-0,28 | 0,28-0,31 | 0,31-0,35 | 0,35-0,4
|  | улучшенная |  | 285 | 960 | 40-50 | 0,024-0,03 | 0,03-0,036 | 0,036-0,045 | 0,045-0,06 | 0,06-0,075 | 0,075-0,12 | 0,12-0,15 | 0,15-0,16 | 0,16-0,19 | 0,19-0,21 | 0,21-0,23 | 0,23-0,26 | 0,26-0,3
|  | улучшенная |  | 380 | 1280 | 20-25 | 0,019-0,023 | 0,023-0,028 | 0,028-0,035 | 0,035-0,047 | 0,047-0,058 | 0,058-0,093 | 0,093-0,12 | 0,12-0,13 | 0,13-0,15 | 0,15-0,16 | 0,16-0,18 | 0,18-0,2 | 0,2-0,23
|  | улучшенная |  | 430 | 1480 | 15-20 | 0,016-0,02 | 0,02-0,024 | 0,024-0,03 | 0,03-0,04 | 0,04-0,05 | 0,05-0,08 | 0,08-0,1 | 0,1-0,11 | 0,11-0,13 | 0,13-0,14 | 0,14-0,15 | 0,15-0,17 | 0,17-0,2
| Высоколегированная и инструментальная сталь | отожженная |  | 200 | 680 | 60-70 | 0,024-0,03 | 0,03-0,036 | 0,036-0,045 | 0,045-0,06 | 0,06-0,075 | 0,075-0,12 | 0,12-0,15 | 0,15-0,16 | 0,16-0,19 | 0,19-0,21 | 0,21-0,23 | 0,23-0,26 | 0,26-0,3
|  | закаленная и отпущенная |  | 300 | 1010 | 25-35 | 0,027-0,033 | 0,033-0,04 | 0,04-0,05 | 0,05-0,067 | 0,067-0,083 | 0,083-0,13 | 0,13-0,17 | 0,17-0,18 | 0,18-0,21 | 0,21-0,24 | 0,24-0,26 | 0,26-0,29 | 0,29-0,33
|  | закаленная и отпущенная |  | 380 | 1280 | 30-40 | 0,019-0,023 | 0,023-0,028 | 0,028-0,035 | 0,035-0,047 | 0,047-0,058 | 0,058-0,093 | 0,093-0,12 | 0,12-0,13 | 0,13-0,15 | 0,15-0,16 | 0,16-0,18 | 0,18-0,2 | 0,2-0,23
| Нержавеющая сталь | ферритная/мартенситная, отожженная |  | 200 | 680 | 70-80 | 0,032-0,04 | 0,04-0,048 | 0,048-0,06 | 0,06-0,08 | 0,08-0,1 | 0,1-0,16 | 0,16-0,2 | 0,2-0,22 | 0,22-0,25 | 0,25-0,28 | 0,28-0,31 | 0,31-0,35 | 0,35-0,4
|  | мартенситная, улучшенная |  | 330 | 1110 | 25-35 | 0,024-0,03 | 0,03-0,036 | 0,036-0,045 | 0,045-0,06 | 0,06-0,075 | 0,075-0,12 | 0,12-0,15 | 0,15-0,16 | 0,16-0,19 | 0,19-0,21 | 0,21-0,23 | 0,23-0,26 | 0,26-0,3
М | Нержавеющая сталь | аустенитная, закаленная |  | 200 | 680 | 25-35 | 0,013-0,017 | 0,017-0,02 | 0,02-0,025 | 0,025-0,033 | 0,033-0,042 | 0,042-0,067 | 0,067-0,083 | 0,083-0,091 | 0,091-0,11 | 0,11-0,12 | 0,12-0,13 | 0,13-0,14 | 0,14-0,17
|  | аустенитная, дисперсионно твердеющая |  | 300 | 1010 | 35-45 | 0,016-0,02 | 0,02-0,024 | 0,024-0,03 | 0,03-0,04 | 0,04-0,05 | 0,05-0,08 | 0,08-0,1 | 0,1-0,11 | 0,11-0,13 | 0,13-0,14 | 0,14-0,15 | 0,15-0,17 | 0,17-0,2
|  | аустенитно-ферритная, дуплексная |  | 230 | 780 | 20-30 | 0,011-0,013 | 0,013-0,016 | 0,016-0,02 | 0,02-0,027 | 0,027-0,033 | 0,033-0,053 | 0,053-0,067 | 0,067-0,073 | 0,073-0,084 | 0,084-0,094 | 0,094-0,1 | 0,1-0,12 | 0,12-0,13
К | Ковкий литейный чугун | ферритный |  | 200 | 400 | 70-80 | 0,043-0,053 | 0,053-0,064 | 0,064-0,08 | 0,08-0,11 | 0,11-0,13 | 0,13-0,21 | 0,21-0,27 | 0,27-0,29 | 0,29-0,34 | 0,34-0,38 | 0,38-0,41 | 0,41-0,46 | 0,46-0,53
|  | перлитный |  | 260 | 700 | 50-60 | 0,043-0,053 | 0,053-0,064 | 0,064-0,08 | 0,08-0,11 | 0,11-0,13 | 0,13-0,21 | 0,21-0,27 | 0,27-0,29 | 0,29-0,34 | 0,34-0,38 | 0,38-0,41 | 0,41-0,46 | 0,46-0,53
| Серый чугун | с низким пределом прочности |  | 180 | 200 | 80-90 | 0,043-0,053 | 0,053-0,064 | 0,064-0,08 | 0,08-0,11 | 0,11-0,13 | 0,13-0,21 | 0,21-0,27 | 0,27-0,29 | 0,29-0,34 | 0,34-0,38 | 0,38-0,41 | 0,41-0,46 | 0,46-0,53
|  | с высоким пределом прочности |  | 245 | 350 | 70-80 | 0,043-0,053 | 0,053-0,064 | 0,064-0,08 | 0,08-0,11 | 0,11-0,13 | 0,13-0,21 | 0,21-0,27 | 0,27-0,29 | 0,29-0,34 | 0,34-0,38 | 0,38-0,41 | 0,41-0,46 | 0,46-0,53
| Высокопрочный чугун | ферритный |  | 155 | 400 | 60-70 | 0,043-0,053 | 0,053-0,064 | 0,064-0,08 | 0,08-0,11 | 0,11-0,13 | 0,13-0,21 | 0,21-0,27 | 0,27-0,29 | 0,29-0,34 | 0,34-0,38 | 0,38-0,41 | 0,41-0,46 | 0,46-0,53
|  | перлитный |  | 265 | 700 | 40-50 | 0,043-0,053 | 0,053-0,064 | 0,064-0,08 | 0,08-0,11 | 0,11-0,13 | 0,13-0,21 | 0,21-0,27 | 0,27-0,29 | 0,29-0,34 | 0,34-0,38 | 0,38-0,41 | 0,41-0,46 | 0,46-0,53
N | Алюминиевые ковкие сплавы | неупрочняемые термообработкой |  | 30 |  | 300-350 | 0,043-0,053 | 0,053-0,064 | 0,064-0,08 | 0,08-0,11 | 0,11-0,13 | 0,13-0,21 | 0,21-0,27 | 0,27-0,29 | 0,29-0,34 | 0,34-0,38 | 0,38-0,41 | 0,41-0,46 | 0,46-0,53
|  | упрочняемые термообработкой |  | 100 | 340 | 300-350 | 0,043-0,053 | 0,053-0,064 | 0,064-0,08 | 0,08-0,11 | 0,11-0,13 | 0,13-0,21 | 0,21-0,27 | 0,27-0,29 | 0,29-0,34 | 0,34-0,38 | 0,38-0,41 | 0,41-0,46 | 0,46-0,53
| Алюминиевые литейные сплавы | ≤ 12% Si, не упрочняемые термообработкой |  | 75 | 260 | 180-220 | 0,043-0,053 | 0,053-0,064 | 0,064-0,08 | 0,08-0,11 | 0,11-0,13 | 0,13-0,21 | 0,21-0,27 | 0,27-0,29 | 0,29-0,34 | 0,34-0,38 | 0,38-0,41 | 0,41-0,46 | 0,46-0,53
|  | ≤ 12% Si, упрочняемые термообработкой |  | 90 | 310 | 160-200 | 0,043-0,053 | 0,053-0,064 | 0,064-0,08 | 0,08-0,11 | 0,11-0,13 | 0,13-0,21 | 0,21-0,27 | 0,27-0,29 | 0,29-0,34 | 0,34-0,38 | 0,38-0,41 | 0,41-0,46 | 0,46-0,53
|  | > 12% Si, не упрочняемые термообработкой |  | 130 | 450 | 130-180 | 0,043-0,053 | 0,053-0,064 | 0,064-0,08 | 0,08-0,11 | 0,11-0,13 | 0,13-0,21 | 0,21-0,27 | 0,27-0,29 | 0,29-0,34 | 0,34-0,38 | 0,38-0,41 | 0,41-0,46 | 0,46-0,53
| Медь и медные сплавы (бронза/латунь) | нелегированная, электролитическая медь |  | 100 | 340 | 90-120 | 0,021-0,027 | 0,027-0,032 | 0,032-0,04 | 0,04-0,053 | 0,053-0,067 | 0,067-0,11 | 0,11-0,13 | 0,13-0,15 | 0,15-0,17 | 0,17-0,19 | 0,19-0,21 | 0,21-0,23 | 0,23-0,27
|  | латунь, бронза, красная латунь |  | 90 | 310 | 80-110 | 0,027-0,033 | 0,033-0,04 | 0,04-0,05 | 0,05-0,067 | 0,067-0,083 | 0,083-0,13 | 0,13-0,17 | 0,17-0,18 | 0,18-0,21 | 0,21-0,24 | 0,24-0,26 | 0,26-0,29 | 0,29-0,33
|  | медные сплавы (сегментная стружка) |  | 110 | 380 | 130-160 | 0,032-0,04 | 0,04-0,048 | 0,048-0,06 | 0,06-0,08 | 0,08-0,1 | 0,1-0,16 | 0,16-0,2 | 0,2-0,22 | 0,22-0,25 | 0,25-0,28 | 0,28-0,31 | 0,31-0,35 | 0,35-0,4
|  | высокопрочные сплавы Cu-Al-Fe |  | 300 | 1010 | 45-55 | 0,013-0,017 | 0,017-0,02 | 0,02-0,025 | 0,025-0,033 | 0,033-0,042 | 0,042-0,067 | 0,067-0,083 | 0,083-0,091 | 0,091-0,11 | 0,11-0,12 | 0,12-0,13 | 0,13-0,14 | 0,14-0,17
S | Жаропрочные сплавы | на основе Fe | отожженные | 200 | 680 | 20-30 | 0,011-0,013 | 0,013-0,016 | 0,016-0,02 | 0,02-0,027 | 0,027-0,033 | 0,033-0,053 | 0,053-0,067 | 0,067-0,073 | 0,073-0,084 | 0,084-0,094 | 0,094-0,1 | 0,1-0,12 | 0,12-0,13
|  |  | упрочненные | 280 | 940 | 15-22 | 0,008-0,01 | 0,01-0,012 | 0,012-0,015 | 0,015-0,02 | 0,02-0,025 | 0,025-0,04 | 0,04-0,05 | 0,05-0,055 | 0,055-0,063 | 0,063-0,071 | 0,071-0,077 | 0,077-0,087 | 0,087-0,1
|  | на основе Ni и Co | отожженные | 250 | 840 | 16-28 | 0,011-0,013 | 0,013-0,016 | 0,016-0,02 | 0,02-0,027 | 0,027-0,033 | 0,033-0,053 | 0,053-0,067 | 0,067-0,073 | 0,073-0,084 | 0,084-0,094 | 0,094-0,1 | 0,1-0,12 | 0,12-0,13
|  |  | упрочненные | 350 | 1180
|  |  | литьё | 320 | 1080 | 12-16 | 0,008-0,01 | 0,01-0,012 | 0,012-0,015 | 0,015-0,02 | 0,02-0,025 | 0,025-0,04 | 0,04-0,05 | 0,05-0,055 | 0,055-0,063 | 0,063-0,071 | 0,071-0,077 | 0,077-0,087 | 0,087-0,1
| Титановые сплавы | чистый титан |  | 200 | 680 | 28-36 | 0,016-0,02 | 0,02-0,024 | 0,024-0,03 | 0,03-0,04 | 0,04-0,05 | 0,05-0,08 | 0,08-0,1 | 0,1-0,11 | 0,11-0,13 | 0,13-0,14 | 0,14-0,15 | 0,15-0,17 | 0,17-0,2
|  | α- и β-сплавы, упрочненные |  | 375 | 1260 | 14-20 | 0,011-0,013 | 0,013-0,016 | 0,016-0,02 | 0,02-0,027 | 0,027-0,033 | 0,033-0,053 | 0,053-0,067 | 0,067-0,073 | 0,073-0,084 | 0,084-0,094 | 0,094-0,1 | 0,1-0,12 | 0,12-0,13
|  | β-сплавы |  | 410 | 1400 | 10-16 | 0,011-0,013 | 0,013-0,016 | 0,016-0,02 | 0,02-0,027 | 0,027-0,033 | 0,033-0,053 | 0,053-0,067 | 0,067-0,073 | 0,073-0,084 | 0,084-0,094 | 0,094-0,1 | 0,1-0,12 | 0,12-0,13
| Вольфрамовые сплавы |  |  | 300 | 1010 | 10-16 | 0,008-0,01 | 0,01-0,012 | 0,012-0,015 | 0,015-0,02 | 0,02-0,025 | 0,025-0,04 | 0,04-0,05 | 0,05-0,055 | 0,055-0,063 | 0,063-0,071 | 0,071-0,077 | 0,077-0,087 | 0,087-0,1
| Молибденовые сплавы |  |  | 300 | 1010 | 10-16 | 0,008-0,01 | 0,01-0,012 | 0,012-0,015 | 0,015-0,02 | 0,02-0,025 | 0,025-0,04 | 0,04-0,05 | 0,05-0,055 | 0,055-0,063 | 0,063-0,071 | 0,071-0,077 | 0,077-0,087 | 0,087-0,1
H | Закаленная сталь | закаленная и отпущенная |  | 50HRC |  | 12-18 | 0,008-0,01 | 0,01-0,012 | 0,012-0,015 | 0,015-0,02 | 0,02-0,025 | 0,025-0,04 | 0,04-0,05 | 0,05-0,055 | 0,055-0,063 | 0,063-0,071 | 0,071-0,077 | 0,077-0,087 | 0,087-0,1
|  | закаленная и отпущенная |  | 55HRC
|  | закаленная и отпущенная |  | 60HRC
В таблице указаны базовые рекомендуемые значения для стабильных условий обработки с применением СОЖ
В особых случаях может потребоваться корректировка режимов резания

## 16D-C
Сверла 16xD c СОЖ с покрытием XC5150
Группа материалов | Основные группы материалов |  |  | Твердость по Бринеллю НВ | Предел прочности Rm, H/мм2 | Скорость резания Vc, м/мин | Подача Fn, мм/об
[7 empty] | ø0,8-ø1 | ø1-ø1,2 | ø1,2-ø1,5 | ø1,5-ø2 | ø2-ø2,5 | ø2,5-ø4 | ø4-ø5 | ø5-ø6 | ø6-ø8 | ø8-ø10 | ø10-ø12 | ø12-ø15 | ø15-ø20
Р | Нелегированная сталь | C ≤ 0,25% | отожженная | 125 | 430 | 75-95 | 0,032-0,04 | 0,04-0,048 | 0,048-0,06 | 0,06-0,08 | 0,08-0,1 | 0,1-0,16 | 0,16-0,2 | 0,2-0,22 | 0,22-0,25 | 0,25-0,28 | 0,28-0,31 | 0,31-0,35 | 0,35-0,4
|  | C > 0,25% … ≤0,55% | отожженная | 190 | 640 | 60-80 | 0,032-0,04 | 0,04-0,048 | 0,048-0,06 | 0,06-0,08 | 0,08-0,1 | 0,1-0,16 | 0,16-0,2 | 0,2-0,22 | 0,22-0,25 | 0,25-0,28 | 0,28-0,31 | 0,31-0,35 | 0,35-0,4
|  | C > 0,25% … ≤0,55% | улучшенная | 210 | 710 | 50-60 | 0,027-0,033 | 0,033-0,04 | 0,04-0,05 | 0,05-0,067 | 0,067-0,083 | 0,083-0,13 | 0,13-0,17 | 0,17-0,18 | 0,18-0,21 | 0,21-0,24 | 0,24-0,26 | 0,26-0,29 | 0,29-0,33
|  | C > 0,55% | отожженная | 190 | 640 | 60-70 | 0,027-0,033 | 0,033-0,04 | 0,04-0,05 | 0,05-0,067 | 0,067-0,083 | 0,083-0,13 | 0,13-0,17 | 0,17-0,18 | 0,18-0,21 | 0,21-0,24 | 0,24-0,26 | 0,26-0,29 | 0,29-0,33
|  | C > 0,55% | улучшенная | 300 | 1010 | 45-55 | 0,027-0,033 | 0,033-0,04 | 0,04-0,05 | 0,05-0,067 | 0,067-0,083 | 0,083-0,13 | 0,13-0,17 | 0,17-0,18 | 0,18-0,21 | 0,21-0,24 | 0,24-0,26 | 0,26-0,29 | 0,29-0,33
|  | Автоматная сталь | отожженная | 220 | 750 | 75-95 | 0,032-0,04 | 0,04-0,048 | 0,048-0,06 | 0,06-0,08 | 0,08-0,1 | 0,1-0,16 | 0,16-0,2 | 0,2-0,22 | 0,22-0,25 | 0,25-0,28 | 0,28-0,31 | 0,31-0,35 | 0,35-0,4
| Низколегированная сталь | отожженная |  | 175 | 590 | 60-80 | 0,032-0,04 | 0,04-0,048 | 0,048-0,06 | 0,06-0,08 | 0,08-0,1 | 0,1-0,16 | 0,16-0,2 | 0,2-0,22 | 0,22-0,25 | 0,25-0,28 | 0,28-0,31 | 0,31-0,35 | 0,35-0,4
|  | улучшенная |  | 285 | 960 | 40-50 | 0,027-0,033 | 0,033-0,04 | 0,04-0,05 | 0,05-0,067 | 0,067-0,083 | 0,083-0,13 | 0,13-0,17 | 0,17-0,18 | 0,18-0,21 | 0,21-0,24 | 0,24-0,26 | 0,26-0,29 | 0,29-0,33
|  | улучшенная |  | 380 | 1280 | 30-40 | 0,021-0,027 | 0,027-0,032 | 0,032-0,04 | 0,04-0,053 | 0,053-0,067 | 0,067-0,11 | 0,11-0,13 | 0,13-0,15 | 0,15-0,17 | 0,17-0,19 | 0,19-0,21 | 0,21-0,23 | 0,23-0,27
|  | улучшенная |  | 430 | 1480 | 16-28 | 0,019-0,023 | 0,023-0,028 | 0,028-0,035 | 0,035-0,047 | 0,047-0,058 | 0,058-0,093 | 0,093-0,12 | 0,12-0,13 | 0,13-0,15 | 0,15-0,16 | 0,16-0,18 | 0,18-0,2 | 0,2-0,23
| Высоколегированная и инструментальная сталь | отожженная |  | 200 | 680 | 60-70 | 0,024-0,03 | 0,03-0,036 | 0,036-0,045 | 0,045-0,06 | 0,06-0,075 | 0,075-0,12 | 0,12-0,15 | 0,15-0,16 | 0,16-0,19 | 0,19-0,21 | 0,21-0,23 | 0,23-0,26 | 0,26-0,3
|  | закаленная и отпущенная |  | 300 | 1010 | 40-50 | 0,027-0,033 | 0,033-0,04 | 0,04-0,05 | 0,05-0,067 | 0,067-0,083 | 0,083-0,13 | 0,13-0,17 | 0,17-0,18 | 0,18-0,21 | 0,21-0,24 | 0,24-0,26 | 0,26-0,29 | 0,29-0,33
|  | закаленная и отпущенная |  | 380 | 1280 | 30-40 | 0,021-0,027 | 0,027-0,032 | 0,032-0,04 | 0,04-0,053 | 0,053-0,067 | 0,067-0,11 | 0,11-0,13 | 0,13-0,15 | 0,15-0,17 | 0,17-0,19 | 0,19-0,21 | 0,21-0,23 | 0,23-0,27
| Нержавеющая сталь | ферритная/мартенситная, отожженная |  | 200 | 680 | 65-72 | 0,032-0,04 | 0,04-0,048 | 0,048-0,06 | 0,06-0,08 | 0,08-0,1 | 0,1-0,16 | 0,16-0,2 | 0,2-0,22 | 0,22-0,25 | 0,25-0,28 | 0,28-0,31 | 0,31-0,35 | 0,35-0,4
|  | мартенситная, улучшенная |  | 330 | 1110 | 35-45 | 0,024-0,03 | 0,03-0,036 | 0,036-0,045 | 0,045-0,06 | 0,06-0,075 | 0,075-0,12 | 0,12-0,15 | 0,15-0,16 | 0,16-0,19 | 0,19-0,21 | 0,21-0,23 | 0,23-0,26 | 0,26-0,3
М | Нержавеющая сталь | аустенитная, закаленная |  | 200 | 680 | 25-35 | 0,016-0,02 | 0,02-0,024 | 0,024-0,03 | 0,03-0,04 | 0,04-0,05 | 0,05-0,08 | 0,08-0,1 | 0,1-0,11 | 0,11-0,13 | 0,13-0,14 | 0,14-0,15 | 0,15-0,17 | 0,17-0,2
|  | аустенитная, дисперсионно твердеющая |  | 300 | 1010 | 35-45 | 0,016-0,02 | 0,02-0,024 | 0,024-0,03 | 0,03-0,04 | 0,04-0,05 | 0,05-0,08 | 0,08-0,1 | 0,1-0,11 | 0,11-0,13 | 0,13-0,14 | 0,14-0,15 | 0,15-0,17 | 0,17-0,2
|  | аустенитно-ферритная, дуплексная |  | 230 | 780 | 20-28 | 0,011-0,013 | 0,013-0,016 | 0,016-0,02 | 0,02-0,027 | 0,027-0,033 | 0,033-0,053 | 0,053-0,067 | 0,067-0,073 | 0,073-0,084 | 0,084-0,094 | 0,094-0,1 | 0,1-0,12 | 0,12-0,13
К | Ковкий литейный чугун | ферритный |  | 200 | 400 | 70-80 | 0,043-0,053 | 0,053-0,064 | 0,064-0,08 | 0,08-0,11 | 0,11-0,13 | 0,13-0,21 | 0,21-0,27 | 0,27-0,29 | 0,29-0,34 | 0,34-0,38 | 0,38-0,41 | 0,41-0,46 | 0,46-0,53
|  | перлитный |  | 260 | 700 | 55-65 | 0,043-0,053 | 0,053-0,064 | 0,064-0,08 | 0,08-0,11 | 0,11-0,13 | 0,13-0,21 | 0,21-0,27 | 0,27-0,29 | 0,29-0,34 | 0,34-0,38 | 0,38-0,41 | 0,41-0,46 | 0,46-0,53
| Серый чугун | с низким пределом прочности |  | 180 | 200 | 80-90 | 0,043-0,053 | 0,053-0,064 | 0,064-0,08 | 0,08-0,11 | 0,11-0,13 | 0,13-0,21 | 0,21-0,27 | 0,27-0,29 | 0,29-0,34 | 0,34-0,38 | 0,38-0,41 | 0,41-0,46 | 0,46-0,53
|  | с высоким пределом прочности |  | 245 | 350 | 70-80 | 0,043-0,053 | 0,053-0,064 | 0,064-0,08 | 0,08-0,11 | 0,11-0,13 | 0,13-0,21 | 0,21-0,27 | 0,27-0,29 | 0,29-0,34 | 0,34-0,38 | 0,38-0,41 | 0,41-0,46 | 0,46-0,53
| Высокопрочный чугун | ферритный |  | 155 | 400 | 70-80 | 0,043-0,053 | 0,053-0,064 | 0,064-0,08 | 0,08-0,11 | 0,11-0,13 | 0,13-0,21 | 0,21-0,27 | 0,27-0,29 | 0,29-0,34 | 0,34-0,38 | 0,38-0,41 | 0,41-0,46 | 0,46-0,53
|  | перлитный |  | 265 | 700 | 55-65 | 0,043-0,053 | 0,053-0,064 | 0,064-0,08 | 0,08-0,11 | 0,11-0,13 | 0,13-0,21 | 0,21-0,27 | 0,27-0,29 | 0,29-0,34 | 0,34-0,38 | 0,38-0,41 | 0,41-0,46 | 0,46-0,53
N | Алюминиевые ковкие сплавы | неупрочняемые термообработкой |  | 30 |  | 100-120 | 0,053-0,067 | 0,067-0,08 | 0,08-0,1 | 0,1-0,13 | 0,13-0,17 | 0,17-0,27 | 0,27-0,33 | 0,33-0,37 | 0,37-0,42 | 0,42-0,47 | 0,47-0,52 | 0,52-0,58 | 0,58-0,62
|  | упрочняемые термообработкой |  | 100 | 340 | 100-120 | 0,053-0,067 | 0,067-0,08 | 0,08-0,1 | 0,1-0,13 | 0,13-0,17 | 0,17-0,27 | 0,27-0,33 | 0,33-0,37 | 0,37-0,42 | 0,42-0,47 | 0,47-0,52 | 0,52-0,58 | 0,58-0,62
| Алюминиевые литейные сплавы | ≤ 12% Si, не упрочняемые термообработкой |  | 75 | 260 | 100-120 | 0,053-0,067 | 0,067-0,08 | 0,08-0,1 | 0,1-0,13 | 0,13-0,17 | 0,17-0,27 | 0,27-0,33 | 0,33-0,37 | 0,37-0,42 | 0,42-0,47 | 0,47-0,52 | 0,52-0,58 | 0,58-0,62
|  | ≤ 12% Si, упрочняемые термообработкой |  | 90 | 310 | 100-120 | 0,053-0,067 | 0,067-0,08 | 0,08-0,1 | 0,1-0,13 | 0,13-0,17 | 0,17-0,27 | 0,27-0,33 | 0,33-0,37 | 0,37-0,42 | 0,42-0,47 | 0,47-0,52 | 0,52-0,58 | 0,58-0,62
|  | > 12% Si, не упрочняемые термообработкой |  | 130 | 450 | 100-120 | 0,043-0,053 | 0,053-0,064 | 0,064-0,08 | 0,08-0,11 | 0,11-0,13 | 0,13-0,21 | 0,21-0,27 | 0,27-0,29 | 0,29-0,34 | 0,34-0,38 | 0,38-0,41 | 0,41-0,46 | 0,46-0,53
| Медь и медные сплавы (бронза/латунь) | нелегированная, электролитическая медь |  | 100 | 340 | 140-160 | 0,021-0,027 | 0,027-0,032 | 0,032-0,04 | 0,04-0,053 | 0,053-0,067 | 0,067-0,11 | 0,11-0,13 | 0,13-0,15 | 0,15-0,17 | 0,17-0,19 | 0,19-0,21 | 0,21-0,23 | 0,23-0,27
|  | латунь, бронза, красная латунь |  | 90 | 310 | 120-140 | 0,027-0,033 | 0,033-0,04 | 0,04-0,05 | 0,05-0,067 | 0,067-0,083 | 0,083-0,13 | 0,13-0,17 | 0,17-0,18 | 0,18-0,21 | 0,21-0,24 | 0,24-0,26 | 0,26-0,29 | 0,29-0,33
|  | медные сплавы (сегментная стружка) |  | 110 | 380 | 140-160 | 0,032-0,04 | 0,04-0,048 | 0,048-0,06 | 0,06-0,08 | 0,08-0,1 | 0,1-0,16 | 0,16-0,2 | 0,2-0,22 | 0,22-0,25 | 0,25-0,28 | 0,28-0,31 | 0,31-0,35 | 0,35-0,4
|  | высокопрочные сплавы Cu-Al-Fe |  | 300 | 1010 | 45-55 | 0,013-0,017 | 0,017-0,02 | 0,02-0,025 | 0,025-0,033 | 0,033-0,042 | 0,042-0,067 | 0,067-0,083 | 0,083-0,091 | 0,091-0,11 | 0,11-0,12 | 0,12-0,13 | 0,13-0,14 | 0,14-0,17
S | Жаропрочные сплавы | на основе Fe | отожженные | 200 | 680 | 20-30 | 0,011-0,013 | 0,013-0,016 | 0,016-0,02 | 0,02-0,027 | 0,027-0,033 | 0,033-0,053 | 0,053-0,067 | 0,067-0,073 | 0,073-0,084 | 0,084-0,094 | 0,094-0,1 | 0,1-0,12 | 0,12-0,13
|  |  | упрочненные | 280 | 940 | 15-20 | 0,005-0,007 | 0,007-0,008 | 0,008-0,01 | 0,01-0,013 | 0,013-0,017 | 0,017-0,027 | 0,027-0,033 | 0,033-0,037 | 0,037-0,042 | 0,042-0,047 | 0,047-0,052 | 0,052-0,058 | 0,058-0,062
|  | на основе Ni и Co | отожженные | 250 | 840 | 16-28 | 0,011-0,013 | 0,013-0,016 | 0,016-0,02 | 0,02-0,027 | 0,027-0,033 | 0,033-0,053 | 0,053-0,067 | 0,067-0,073 | 0,073-0,084 | 0,084-0,094 | 0,094-0,1 | 0,1-0,12 | 0,12-0,13
|  |  | упрочненные | 350 | 1180 | 2025-12-08 | 0,008-0,01 | 0,01-0,012 | 0,012-0,015 | 0,015-0,02 | 0,02-0,025 | 0,025-0,04 | 0,04-0,05 | 0,05-0,055 | 0,055-0,063 | 0,063-0,071 | 0,071-0,077 | 0,077-0,087 | 0,087-0,1
|  |  | литьё | 320 | 1080 | 12-16 | 0,008-0,01 | 0,01-0,012 | 0,012-0,015 | 0,015-0,02 | 0,02-0,025 | 0,025-0,04 | 0,04-0,05 | 0,05-0,055 | 0,055-0,063 | 0,063-0,071 | 0,071-0,077 | 0,077-0,087 | 0,087-0,1
| Титановые сплавы | чистый титан |  | 200 | 680 | 30-40 | 0,016-0,02 | 0,02-0,024 | 0,024-0,03 | 0,03-0,04 | 0,04-0,05 | 0,05-0,08 | 0,08-0,1 | 0,1-0,11 | 0,11-0,13 | 0,13-0,14 | 0,14-0,15 | 0,15-0,17 | 0,17-0,2
|  | α- и β-сплавы, упрочненные |  | 375 | 1260 | 14-20 | 0,011-0,013 | 0,013-0,016 | 0,016-0,02 | 0,02-0,027 | 0,027-0,033 | 0,033-0,053 | 0,053-0,067 | 0,067-0,073 | 0,073-0,084 | 0,084-0,094 | 0,094-0,1 | 0,1-0,12 | 0,12-0,13
|  | β-сплавы |  | 410 | 1400 | 10-16 | 0,011-0,013 | 0,013-0,016 | 0,016-0,02 | 0,02-0,027 | 0,027-0,033 | 0,033-0,053 | 0,053-0,067 | 0,067-0,073 | 0,073-0,084 | 0,084-0,094 | 0,094-0,1 | 0,1-0,12 | 0,12-0,13
| Вольфрамовые сплавы |  |  | 300 | 1010 | 10-16 | 0,008-0,01 | 0,01-0,012 | 0,012-0,015 | 0,015-0,02 | 0,02-0,025 | 0,025-0,04 | 0,04-0,05 | 0,05-0,055 | 0,055-0,063 | 0,063-0,071 | 0,071-0,077 | 0,077-0,087 | 0,087-0,1
| Молибденовые сплавы |  |  | 300 | 1010 | 10-16 | 0,008-0,01 | 0,01-0,012 | 0,012-0,015 | 0,015-0,02 | 0,02-0,025 | 0,025-0,04 | 0,04-0,05 | 0,05-0,055 | 0,055-0,063 | 0,063-0,071 | 0,071-0,077 | 0,077-0,087 | 0,087-0,1
H | Закаленная сталь | закаленная и отпущенная |  | 50HRC |  | 12-18 | 0,008-0,01 | 0,01-0,012 | 0,012-0,015 | 0,015-0,02 | 0,02-0,025 | 0,025-0,04 | 0,04-0,05 | 0,05-0,055 | 0,055-0,063 | 0,063-0,071 | 0,071-0,077 | 0,077-0,087 | 0,087-0,1
|  | закаленная и отпущенная |  | 55HRC
|  | закаленная и отпущенная |  | 60HRC
В таблице указаны базовые рекомендуемые значения для стабильных условий обработки с применением СОЖ
В особых случаях может потребоваться корректировка режимов резания

## 20D-C
Сверла 20xD c СОЖ с покрытием XC5150
Группа материалов | Основные группы материалов |  |  | Твердость по Бринеллю НВ | Предел прочности Rm, H/мм2 | Скорость резания Vc, м/мин | Подача Fn, мм/об
[7 empty] | ø0,8-ø1 | ø1-ø1,2 | ø1,2-ø1,5 | ø1,5-ø2 | ø2-ø2,5 | ø2,5-ø4 | ø4-ø5 | ø5-ø6 | ø6-ø8 | ø8-ø10 | ø10-ø12 | ø12-ø15 | ø15-ø20
Р | Нелегированная сталь | C ≤ 0,25% | отожженная | 125 | 430 | 75-95 | 0,032-0,04 | 0,04-0,048 | 0,048-0,06 | 0,06-0,08 | 0,08-0,1 | 0,1-0,16 | 0,16-0,2 | 0,2-0,22 | 0,22-0,25 | 0,25-0,28 | 0,28-0,31 | 0,31-0,35 | 0,35-0,4
|  | C > 0,25% … ≤0,55% | отожженная | 190 | 640 | 60-80 | 0,032-0,04 | 0,04-0,048 | 0,048-0,06 | 0,06-0,08 | 0,08-0,1 | 0,1-0,16 | 0,16-0,2 | 0,2-0,22 | 0,22-0,25 | 0,25-0,28 | 0,28-0,31 | 0,31-0,35 | 0,35-0,4
|  | C > 0,25% … ≤0,55% | улучшенная | 210 | 710 | 50-60 | 0,027-0,033 | 0,033-0,04 | 0,04-0,05 | 0,05-0,067 | 0,067-0,083 | 0,083-0,13 | 0,13-0,17 | 0,17-0,18 | 0,18-0,21 | 0,21-0,24 | 0,24-0,26 | 0,26-0,29 | 0,29-0,33
|  | C > 0,55% | отожженная | 190 | 640 | 60-70 | 0,027-0,033 | 0,033-0,04 | 0,04-0,05 | 0,05-0,067 | 0,067-0,083 | 0,083-0,13 | 0,13-0,17 | 0,17-0,18 | 0,18-0,21 | 0,21-0,24 | 0,24-0,26 | 0,26-0,29 | 0,29-0,33
|  | C > 0,55% | улучшенная | 300 | 1010 | 45-55 | 0,027-0,033 | 0,033-0,04 | 0,04-0,05 | 0,05-0,067 | 0,067-0,083 | 0,083-0,13 | 0,13-0,17 | 0,17-0,18 | 0,18-0,21 | 0,21-0,24 | 0,24-0,26 | 0,26-0,29 | 0,29-0,33
|  | Автоматная сталь | отожженная | 220 | 750 | 75-95 | 0,032-0,04 | 0,04-0,048 | 0,048-0,06 | 0,06-0,08 | 0,08-0,1 | 0,1-0,16 | 0,16-0,2 | 0,2-0,22 | 0,22-0,25 | 0,25-0,28 | 0,28-0,31 | 0,31-0,35 | 0,35-0,4
| Низколегированная сталь | отожженная |  | 175 | 590 | 60-80 | 0,032-0,04 | 0,04-0,048 | 0,048-0,06 | 0,06-0,08 | 0,08-0,1 | 0,1-0,16 | 0,16-0,2 | 0,2-0,22 | 0,22-0,25 | 0,25-0,28 | 0,28-0,31 | 0,31-0,35 | 0,35-0,4
|  | улучшенная |  | 285 | 960 | 40-50 | 0,027-0,033 | 0,033-0,04 | 0,04-0,05 | 0,05-0,067 | 0,067-0,083 | 0,083-0,13 | 0,13-0,17 | 0,17-0,18 | 0,18-0,21 | 0,21-0,24 | 0,24-0,26 | 0,26-0,29 | 0,29-0,33
|  | улучшенная |  | 380 | 1280 | 30-40 | 0,021-0,027 | 0,027-0,032 | 0,032-0,04 | 0,04-0,053 | 0,053-0,067 | 0,067-0,11 | 0,11-0,13 | 0,13-0,15 | 0,15-0,17 | 0,17-0,19 | 0,19-0,21 | 0,21-0,23 | 0,23-0,27
|  | улучшенная |  | 430 | 1480 | 16-28 | 0,019-0,023 | 0,023-0,028 | 0,028-0,035 | 0,035-0,047 | 0,047-0,058 | 0,058-0,093 | 0,093-0,12 | 0,12-0,13 | 0,13-0,15 | 0,15-0,16 | 0,16-0,18 | 0,18-0,2 | 0,2-0,23
| Высоколегированная и инструментальная сталь | отожженная |  | 200 | 680 | 60-70 | 0,024-0,03 | 0,03-0,036 | 0,036-0,045 | 0,045-0,06 | 0,06-0,075 | 0,075-0,12 | 0,12-0,15 | 0,15-0,16 | 0,16-0,19 | 0,19-0,21 | 0,21-0,23 | 0,23-0,26 | 0,26-0,3
|  | закаленная и отпущенная |  | 300 | 1010 | 40-50 | 0,027-0,033 | 0,033-0,04 | 0,04-0,05 | 0,05-0,067 | 0,067-0,083 | 0,083-0,13 | 0,13-0,17 | 0,17-0,18 | 0,18-0,21 | 0,21-0,24 | 0,24-0,26 | 0,26-0,29 | 0,29-0,33
|  | закаленная и отпущенная |  | 380 | 1280 | 30-40 | 0,021-0,027 | 0,027-0,032 | 0,032-0,04 | 0,04-0,053 | 0,053-0,067 | 0,067-0,11 | 0,11-0,13 | 0,13-0,15 | 0,15-0,17 | 0,17-0,19 | 0,19-0,21 | 0,21-0,23 | 0,23-0,27
| Нержавеющая сталь | ферритная/мартенситная, отожженная |  | 200 | 680 | 65-72 | 0,032-0,04 | 0,04-0,048 | 0,048-0,06 | 0,06-0,08 | 0,08-0,1 | 0,1-0,16 | 0,16-0,2 | 0,2-0,22 | 0,22-0,25 | 0,25-0,28 | 0,28-0,31 | 0,31-0,35 | 0,35-0,4
|  | мартенситная, улучшенная |  | 330 | 1110 | 35-45 | 0,024-0,03 | 0,03-0,036 | 0,036-0,045 | 0,045-0,06 | 0,06-0,075 | 0,075-0,12 | 0,12-0,15 | 0,15-0,16 | 0,16-0,19 | 0,19-0,21 | 0,21-0,23 | 0,23-0,26 | 0,26-0,3
М | Нержавеющая сталь | аустенитная, закаленная |  | 200 | 680 | 25-35 | 0,016-0,02 | 0,02-0,024 | 0,024-0,03 | 0,03-0,04 | 0,04-0,05 | 0,05-0,08 | 0,08-0,1 | 0,1-0,11 | 0,11-0,13 | 0,13-0,14 | 0,14-0,15 | 0,15-0,17 | 0,17-0,2
|  | аустенитная, дисперсионно твердеющая |  | 300 | 1010 | 35-45 | 0,016-0,02 | 0,02-0,024 | 0,024-0,03 | 0,03-0,04 | 0,04-0,05 | 0,05-0,08 | 0,08-0,1 | 0,1-0,11 | 0,11-0,13 | 0,13-0,14 | 0,14-0,15 | 0,15-0,17 | 0,17-0,2
|  | аустенитно-ферритная, дуплексная |  | 230 | 780 | 20-28 | 0,011-0,013 | 0,013-0,016 | 0,016-0,02 | 0,02-0,027 | 0,027-0,033 | 0,033-0,053 | 0,053-0,067 | 0,067-0,073 | 0,073-0,084 | 0,084-0,094 | 0,094-0,1 | 0,1-0,12 | 0,12-0,13
К | Ковкий литейный чугун | ферритный |  | 200 | 400 | 70-80 | 0,043-0,053 | 0,053-0,064 | 0,064-0,08 | 0,08-0,11 | 0,11-0,13 | 0,13-0,21 | 0,21-0,27 | 0,27-0,29 | 0,29-0,34 | 0,34-0,38 | 0,38-0,41 | 0,41-0,46 | 0,46-0,53
|  | перлитный |  | 260 | 700 | 55-65 | 0,043-0,053 | 0,053-0,064 | 0,064-0,08 | 0,08-0,11 | 0,11-0,13 | 0,13-0,21 | 0,21-0,27 | 0,27-0,29 | 0,29-0,34 | 0,34-0,38 | 0,38-0,41 | 0,41-0,46 | 0,46-0,53
| Серый чугун | с низким пределом прочности |  | 180 | 200 | 80-90 | 0,043-0,053 | 0,053-0,064 | 0,064-0,08 | 0,08-0,11 | 0,11-0,13 | 0,13-0,21 | 0,21-0,27 | 0,27-0,29 | 0,29-0,34 | 0,34-0,38 | 0,38-0,41 | 0,41-0,46 | 0,46-0,53
|  | с высоким пределом прочности |  | 245 | 350 | 70-80 | 0,043-0,053 | 0,053-0,064 | 0,064-0,08 | 0,08-0,11 | 0,11-0,13 | 0,13-0,21 | 0,21-0,27 | 0,27-0,29 | 0,29-0,34 | 0,34-0,38 | 0,38-0,41 | 0,41-0,46 | 0,46-0,53
| Высокопрочный чугун | ферритный |  | 155 | 400 | 70-80 | 0,043-0,053 | 0,053-0,064 | 0,064-0,08 | 0,08-0,11 | 0,11-0,13 | 0,13-0,21 | 0,21-0,27 | 0,27-0,29 | 0,29-0,34 | 0,34-0,38 | 0,38-0,41 | 0,41-0,46 | 0,46-0,53
|  | перлитный |  | 265 | 700 | 55-65 | 0,043-0,053 | 0,053-0,064 | 0,064-0,08 | 0,08-0,11 | 0,11-0,13 | 0,13-0,21 | 0,21-0,27 | 0,27-0,29 | 0,29-0,34 | 0,34-0,38 | 0,38-0,41 | 0,41-0,46 | 0,46-0,53
N | Алюминиевые ковкие сплавы | неупрочняемые термообработкой |  | 30 |  | 90-110 | 0,053-0,067 | 0,067-0,08 | 0,08-0,1 | 0,1-0,13 | 0,13-0,17 | 0,17-0,27 | 0,27-0,33 | 0,33-0,37 | 0,37-0,42 | 0,42-0,47 | 0,47-0,52 | 0,52-0,58 | 0,58-0,62
|  | упрочняемые термообработкой |  | 100 | 340 | 90-110 | 0,053-0,067 | 0,067-0,08 | 0,08-0,1 | 0,1-0,13 | 0,13-0,17 | 0,17-0,27 | 0,27-0,33 | 0,33-0,37 | 0,37-0,42 | 0,42-0,47 | 0,47-0,52 | 0,52-0,58 | 0,58-0,62
| Алюминиевые литейные сплавы | ≤ 12% Si, не упрочняемые термообработкой |  | 75 | 260 | 90-110 | 0,053-0,067 | 0,067-0,08 | 0,08-0,1 | 0,1-0,13 | 0,13-0,17 | 0,17-0,27 | 0,27-0,33 | 0,33-0,37 | 0,37-0,42 | 0,42-0,47 | 0,47-0,52 | 0,52-0,58 | 0,58-0,62
|  | ≤ 12% Si, упрочняемые термообработкой |  | 90 | 310 | 90-110 | 0,053-0,067 | 0,067-0,08 | 0,08-0,1 | 0,1-0,13 | 0,13-0,17 | 0,17-0,27 | 0,27-0,33 | 0,33-0,37 | 0,37-0,42 | 0,42-0,47 | 0,47-0,52 | 0,52-0,58 | 0,58-0,62
|  | > 12% Si, не упрочняемые термообработкой |  | 130 | 450 | 90-110 | 0,043-0,053 | 0,053-0,064 | 0,064-0,08 | 0,08-0,11 | 0,11-0,13 | 0,13-0,21 | 0,21-0,27 | 0,27-0,29 | 0,29-0,34 | 0,34-0,38 | 0,38-0,41 | 0,41-0,46 | 0,46-0,53
| Медь и медные сплавы (бронза/латунь) | нелегированная, электролитическая медь |  | 100 | 340 | 140-160 | 0,021-0,027 | 0,027-0,032 | 0,032-0,04 | 0,04-0,053 | 0,053-0,067 | 0,067-0,11 | 0,11-0,13 | 0,13-0,15 | 0,15-0,17 | 0,17-0,19 | 0,19-0,21 | 0,21-0,23 | 0,23-0,27
|  | латунь, бронза, красная латунь |  | 90 | 310 | 120-140 | 0,027-0,033 | 0,033-0,04 | 0,04-0,05 | 0,05-0,067 | 0,067-0,083 | 0,083-0,13 | 0,13-0,17 | 0,17-0,18 | 0,18-0,21 | 0,21-0,24 | 0,24-0,26 | 0,26-0,29 | 0,29-0,33
|  | медные сплавы (сегментная стружка) |  | 110 | 380 | 140-160 | 0,032-0,04 | 0,04-0,048 | 0,048-0,06 | 0,06-0,08 | 0,08-0,1 | 0,1-0,16 | 0,16-0,2 | 0,2-0,22 | 0,22-0,25 | 0,25-0,28 | 0,28-0,31 | 0,31-0,35 | 0,35-0,4
|  | высокопрочные сплавы Cu-Al-Fe |  | 300 | 1010 | 40-50 | 0,013-0,017 | 0,017-0,02 | 0,02-0,025 | 0,025-0,033 | 0,033-0,042 | 0,042-0,067 | 0,067-0,083 | 0,083-0,091 | 0,091-0,11 | 0,11-0,12 | 0,12-0,13 | 0,13-0,14 | 0,14-0,17
S | Жаропрочные сплавы | на основе Fe | отожженные | 200 | 680 | 20-30 | 0,011-0,013 | 0,013-0,016 | 0,016-0,02 | 0,02-0,027 | 0,027-0,033 | 0,033-0,053 | 0,053-0,067 | 0,067-0,073 | 0,073-0,084 | 0,084-0,094 | 0,094-0,1 | 0,1-0,12 | 0,12-0,13
|  |  | упрочненные | 280 | 940 | 15-20 | 0,005-0,007 | 0,007-0,008 | 0,008-0,01 | 0,01-0,013 | 0,013-0,017 | 0,017-0,027 | 0,027-0,033 | 0,033-0,037 | 0,037-0,042 | 0,042-0,047 | 0,047-0,052 | 0,052-0,058 | 0,058-0,062
|  | на основе Ni и Co | отожженные | 250 | 840 | 16-28 | 0,011-0,013 | 0,013-0,016 | 0,016-0,02 | 0,02-0,027 | 0,027-0,033 | 0,033-0,053 | 0,053-0,067 | 0,067-0,073 | 0,073-0,084 | 0,084-0,094 | 0,094-0,1 | 0,1-0,12 | 0,12-0,13
|  |  | упрочненные | 350 | 1180 | 2025-12-08 | 0,008-0,01 | 0,01-0,012 | 0,012-0,015 | 0,015-0,02 | 0,02-0,025 | 0,025-0,04 | 0,04-0,05 | 0,05-0,055 | 0,055-0,063 | 0,063-0,071 | 0,071-0,077 | 0,077-0,087 | 0,087-0,1
|  |  | литьё | 320 | 1080 | 12-16 | 0,008-0,01 | 0,01-0,012 | 0,012-0,015 | 0,015-0,02 | 0,02-0,025 | 0,025-0,04 | 0,04-0,05 | 0,05-0,055 | 0,055-0,063 | 0,063-0,071 | 0,071-0,077 | 0,077-0,087 | 0,087-0,1
| Титановые сплавы | чистый титан |  | 200 | 680 | 30-40 | 0,016-0,02 | 0,02-0,024 | 0,024-0,03 | 0,03-0,04 | 0,04-0,05 | 0,05-0,08 | 0,08-0,1 | 0,1-0,11 | 0,11-0,13 | 0,13-0,14 | 0,14-0,15 | 0,15-0,17 | 0,17-0,2
|  | α- и β-сплавы, упрочненные |  | 375 | 1260 | 14-20 | 0,011-0,013 | 0,013-0,016 | 0,016-0,02 | 0,02-0,027 | 0,027-0,033 | 0,033-0,053 | 0,053-0,067 | 0,067-0,073 | 0,073-0,084 | 0,084-0,094 | 0,094-0,1 | 0,1-0,12 | 0,12-0,13
|  | β-сплавы |  | 410 | 1400 | 10-16 | 0,011-0,013 | 0,013-0,016 | 0,016-0,02 | 0,02-0,027 | 0,027-0,033 | 0,033-0,053 | 0,053-0,067 | 0,067-0,073 | 0,073-0,084 | 0,084-0,094 | 0,094-0,1 | 0,1-0,12 | 0,12-0,13
| Вольфрамовые сплавы |  |  | 300 | 1010 | 10-16 | 0,008-0,01 | 0,01-0,012 | 0,012-0,015 | 0,015-0,02 | 0,02-0,025 | 0,025-0,04 | 0,04-0,05 | 0,05-0,055 | 0,055-0,063 | 0,063-0,071 | 0,071-0,077 | 0,077-0,087 | 0,087-0,1
| Молибденовые сплавы |  |  | 300 | 1010 | 10-16 | 0,008-0,01 | 0,01-0,012 | 0,012-0,015 | 0,015-0,02 | 0,02-0,025 | 0,025-0,04 | 0,04-0,05 | 0,05-0,055 | 0,055-0,063 | 0,063-0,071 | 0,071-0,077 | 0,077-0,087 | 0,087-0,1
H | Закаленная сталь | закаленная и отпущенная |  | 50HRC |  | 12-18 | 0,008-0,01 | 0,01-0,012 | 0,012-0,015 | 0,015-0,02 | 0,02-0,025 | 0,025-0,04 | 0,04-0,05 | 0,05-0,055 | 0,055-0,063 | 0,063-0,071 | 0,071-0,077 | 0,077-0,087 | 0,087-0,1
|  | закаленная и отпущенная |  | 55HRC
|  | закаленная и отпущенная |  | 60HRC
В таблице указаны базовые рекомендуемые значения для стабильных условий обработки с применением СОЖ
В особых случаях может потребоваться корректировка режимов резания

## 25D-C
Сверла 25xD c СОЖ с покрытием XC5150
Группа материалов | Основные группы материалов |  |  | Твердость по Бринеллю НВ | Предел прочности Rm, H/мм2 | Скорость резания Vc, м/мин | Подача Fn, мм/об
[7 empty] | ø0,8-ø1 | ø1-ø1,2 | ø1,2-ø1,5 | ø1,5-ø2 | ø2-ø2,5 | ø2,5-ø4 | ø4-ø5 | ø5-ø6 | ø6-ø8 | ø8-ø10 | ø10-ø12 | ø12-ø15 | ø15-ø20
Р | Нелегированная сталь | C ≤ 0,25% | отожженная | 125 | 430 | 70-90 | 0,032-0,04 | 0,04-0,048 | 0,048-0,06 | 0,06-0,08 | 0,08-0,1 | 0,1-0,16 | 0,16-0,2 | 0,2-0,22 | 0,22-0,25 | 0,25-0,28 | 0,28-0,31 | 0,31-0,35 | 0,35-0,4
|  | C > 0,25% … ≤0,55% | отожженная | 190 | 640 | 55-75 | 0,032-0,04 | 0,04-0,048 | 0,048-0,06 | 0,06-0,08 | 0,08-0,1 | 0,1-0,16 | 0,16-0,2 | 0,2-0,22 | 0,22-0,25 | 0,25-0,28 | 0,28-0,31 | 0,31-0,35 | 0,35-0,4
|  | C > 0,25% … ≤0,55% | улучшенная | 210 | 710 | 45-55 | 0,027-0,033 | 0,033-0,04 | 0,04-0,05 | 0,05-0,067 | 0,067-0,083 | 0,083-0,13 | 0,13-0,17 | 0,17-0,18 | 0,18-0,21 | 0,21-0,24 | 0,24-0,26 | 0,26-0,29 | 0,29-0,33
|  | C > 0,55% | отожженная | 190 | 640 | 55-65 | 0,027-0,033 | 0,033-0,04 | 0,04-0,05 | 0,05-0,067 | 0,067-0,083 | 0,083-0,13 | 0,13-0,17 | 0,17-0,18 | 0,18-0,21 | 0,21-0,24 | 0,24-0,26 | 0,26-0,29 | 0,29-0,33
|  | C > 0,55% | улучшенная | 300 | 1010 | 40-50 | 0,027-0,033 | 0,033-0,04 | 0,04-0,05 | 0,05-0,067 | 0,067-0,083 | 0,083-0,13 | 0,13-0,17 | 0,17-0,18 | 0,18-0,21 | 0,21-0,24 | 0,24-0,26 | 0,26-0,29 | 0,29-0,33
|  | Автоматная сталь | отожженная | 220 | 750 | 70-90 | 0,032-0,04 | 0,04-0,048 | 0,048-0,06 | 0,06-0,08 | 0,08-0,1 | 0,1-0,16 | 0,16-0,2 | 0,2-0,22 | 0,22-0,25 | 0,25-0,28 | 0,28-0,31 | 0,31-0,35 | 0,35-0,4
| Низколегированная сталь | отожженная |  | 175 | 590 | 55-75 | 0,032-0,04 | 0,04-0,048 | 0,048-0,06 | 0,06-0,08 | 0,08-0,1 | 0,1-0,16 | 0,16-0,2 | 0,2-0,22 | 0,22-0,25 | 0,25-0,28 | 0,28-0,31 | 0,31-0,35 | 0,35-0,4
|  | улучшенная |  | 285 | 960 | 35-45 | 0,027-0,033 | 0,033-0,04 | 0,04-0,05 | 0,05-0,067 | 0,067-0,083 | 0,083-0,13 | 0,13-0,17 | 0,17-0,18 | 0,18-0,21 | 0,21-0,24 | 0,24-0,26 | 0,26-0,29 | 0,29-0,33
|  | улучшенная |  | 380 | 1280 | 25-35 | 0,021-0,027 | 0,027-0,032 | 0,032-0,04 | 0,04-0,053 | 0,053-0,067 | 0,067-0,11 | 0,11-0,13 | 0,13-0,15 | 0,15-0,17 | 0,17-0,19 | 0,19-0,21 | 0,21-0,23 | 0,23-0,27
|  | улучшенная |  | 430 | 1480 | 14-25 | 0,019-0,023 | 0,023-0,028 | 0,028-0,035 | 0,035-0,047 | 0,047-0,058 | 0,058-0,093 | 0,093-0,12 | 0,12-0,13 | 0,13-0,15 | 0,15-0,16 | 0,16-0,18 | 0,18-0,2 | 0,2-0,23
| Высоколегированная и инструментальная сталь | отожженная |  | 200 | 680 | 55-64 | 0,024-0,03 | 0,03-0,036 | 0,036-0,045 | 0,045-0,06 | 0,06-0,075 | 0,075-0,12 | 0,12-0,15 | 0,15-0,16 | 0,16-0,19 | 0,19-0,21 | 0,21-0,23 | 0,23-0,26 | 0,26-0,3
|  | закаленная и отпущенная |  | 300 | 1010 | 35-45 | 0,027-0,033 | 0,033-0,04 | 0,04-0,05 | 0,05-0,067 | 0,067-0,083 | 0,083-0,13 | 0,13-0,17 | 0,17-0,18 | 0,18-0,21 | 0,21-0,24 | 0,24-0,26 | 0,26-0,29 | 0,29-0,33
|  | закаленная и отпущенная |  | 380 | 1280 | 25-35 | 0,021-0,027 | 0,027-0,032 | 0,032-0,04 | 0,04-0,053 | 0,053-0,067 | 0,067-0,11 | 0,11-0,13 | 0,13-0,15 | 0,15-0,17 | 0,17-0,19 | 0,19-0,21 | 0,21-0,23 | 0,23-0,27
| Нержавеющая сталь | ферритная/мартенситная, отожженная |  | 200 | 680 | 60-70 | 0,032-0,04 | 0,04-0,048 | 0,048-0,06 | 0,06-0,08 | 0,08-0,1 | 0,1-0,16 | 0,16-0,2 | 0,2-0,22 | 0,22-0,25 | 0,25-0,28 | 0,28-0,31 | 0,31-0,35 | 0,35-0,4
|  | мартенситная, улучшенная |  | 330 | 1110 | 30-40 | 0,024-0,03 | 0,03-0,036 | 0,036-0,045 | 0,045-0,06 | 0,06-0,075 | 0,075-0,12 | 0,12-0,15 | 0,15-0,16 | 0,16-0,19 | 0,19-0,21 | 0,21-0,23 | 0,23-0,26 | 0,26-0,3
М | Нержавеющая сталь | аустенитная, закаленная |  | 200 | 680 | 20-30 | 0,016-0,02 | 0,02-0,024 | 0,024-0,03 | 0,03-0,04 | 0,04-0,05 | 0,05-0,08 | 0,08-0,1 | 0,1-0,11 | 0,11-0,13 | 0,13-0,14 | 0,14-0,15 | 0,15-0,17 | 0,17-0,2
|  | аустенитная, дисперсионно твердеющая |  | 300 | 1010 | 30-40 | 0,016-0,02 | 0,02-0,024 | 0,024-0,03 | 0,03-0,04 | 0,04-0,05 | 0,05-0,08 | 0,08-0,1 | 0,1-0,11 | 0,11-0,13 | 0,13-0,14 | 0,14-0,15 | 0,15-0,17 | 0,17-0,2
|  | аустенитно-ферритная, дуплексная |  | 230 | 780 | 18-25 | 0,011-0,013 | 0,013-0,016 | 0,016-0,02 | 0,02-0,027 | 0,027-0,033 | 0,033-0,053 | 0,053-0,067 | 0,067-0,073 | 0,073-0,084 | 0,084-0,094 | 0,094-0,1 | 0,1-0,12 | 0,12-0,13
К | Ковкий литейный чугун | ферритный |  | 200 | 400 | 65-75 | 0,043-0,053 | 0,053-0,064 | 0,064-0,08 | 0,08-0,11 | 0,11-0,13 | 0,13-0,21 | 0,21-0,27 | 0,27-0,29 | 0,29-0,34 | 0,34-0,38 | 0,38-0,41 | 0,41-0,46 | 0,46-0,53
|  | перлитный |  | 260 | 700 | 50-60 | 0,043-0,053 | 0,053-0,064 | 0,064-0,08 | 0,08-0,11 | 0,11-0,13 | 0,13-0,21 | 0,21-0,27 | 0,27-0,29 | 0,29-0,34 | 0,34-0,38 | 0,38-0,41 | 0,41-0,46 | 0,46-0,53
| Серый чугун | с низким пределом прочности |  | 180 | 200 | 75-85 | 0,043-0,053 | 0,053-0,064 | 0,064-0,08 | 0,08-0,11 | 0,11-0,13 | 0,13-0,21 | 0,21-0,27 | 0,27-0,29 | 0,29-0,34 | 0,34-0,38 | 0,38-0,41 | 0,41-0,46 | 0,46-0,53
|  | с высоким пределом прочности |  | 245 | 350 | 65-75 | 0,043-0,053 | 0,053-0,064 | 0,064-0,08 | 0,08-0,11 | 0,11-0,13 | 0,13-0,21 | 0,21-0,27 | 0,27-0,29 | 0,29-0,34 | 0,34-0,38 | 0,38-0,41 | 0,41-0,46 | 0,46-0,53
| Высокопрочный чугун | ферритный |  | 155 | 400 | 65-75 | 0,043-0,053 | 0,053-0,064 | 0,064-0,08 | 0,08-0,11 | 0,11-0,13 | 0,13-0,21 | 0,21-0,27 | 0,27-0,29 | 0,29-0,34 | 0,34-0,38 | 0,38-0,41 | 0,41-0,46 | 0,46-0,53
|  | перлитный |  | 265 | 700 | 50-60 | 0,043-0,053 | 0,053-0,064 | 0,064-0,08 | 0,08-0,11 | 0,11-0,13 | 0,13-0,21 | 0,21-0,27 | 0,27-0,29 | 0,29-0,34 | 0,34-0,38 | 0,38-0,41 | 0,41-0,46 | 0,46-0,53
N | Алюминиевые ковкие сплавы | неупрочняемые термообработкой |  | 30 |  | 80-100 | 0,053-0,067 | 0,067-0,08 | 0,08-0,1 | 0,1-0,13 | 0,13-0,17 | 0,17-0,27 | 0,27-0,33 | 0,33-0,37 | 0,37-0,42 | 0,42-0,47 | 0,47-0,52 | 0,52-0,58 | 0,58-0,62
|  | упрочняемые термообработкой |  | 100 | 340 | 80-100 | 0,053-0,067 | 0,067-0,08 | 0,08-0,1 | 0,1-0,13 | 0,13-0,17 | 0,17-0,27 | 0,27-0,33 | 0,33-0,37 | 0,37-0,42 | 0,42-0,47 | 0,47-0,52 | 0,52-0,58 | 0,58-0,62
| Алюминиевые литейные сплавы | ≤ 12% Si, не упрочняемые термообработкой |  | 75 | 260 | 80-100 | 0,053-0,067 | 0,067-0,08 | 0,08-0,1 | 0,1-0,13 | 0,13-0,17 | 0,17-0,27 | 0,27-0,33 | 0,33-0,37 | 0,37-0,42 | 0,42-0,47 | 0,47-0,52 | 0,52-0,58 | 0,58-0,62
|  | ≤ 12% Si, упрочняемые термообработкой |  | 90 | 310 | 80-100 | 0,053-0,067 | 0,067-0,08 | 0,08-0,1 | 0,1-0,13 | 0,13-0,17 | 0,17-0,27 | 0,27-0,33 | 0,33-0,37 | 0,37-0,42 | 0,42-0,47 | 0,47-0,52 | 0,52-0,58 | 0,58-0,62
|  | > 12% Si, не упрочняемые термообработкой |  | 130 | 450 | 80-100 | 0,043-0,053 | 0,053-0,064 | 0,064-0,08 | 0,08-0,11 | 0,11-0,13 | 0,13-0,21 | 0,21-0,27 | 0,27-0,29 | 0,29-0,34 | 0,34-0,38 | 0,38-0,41 | 0,41-0,46 | 0,46-0,53
| Медь и медные сплавы (бронза/латунь) | нелегированная, электролитическая медь |  | 100 | 340 | 100-120 | 0,021-0,027 | 0,027-0,032 | 0,032-0,04 | 0,04-0,053 | 0,053-0,067 | 0,067-0,11 | 0,11-0,13 | 0,13-0,15 | 0,15-0,17 | 0,17-0,19 | 0,19-0,21 | 0,21-0,23 | 0,23-0,27
|  | латунь, бронза, красная латунь |  | 90 | 310 | 90-110 | 0,027-0,033 | 0,033-0,04 | 0,04-0,05 | 0,05-0,067 | 0,067-0,083 | 0,083-0,13 | 0,13-0,17 | 0,17-0,18 | 0,18-0,21 | 0,21-0,24 | 0,24-0,26 | 0,26-0,29 | 0,29-0,33
|  | медные сплавы (сегментная стружка) |  | 110 | 380 | 100-120 | 0,032-0,04 | 0,04-0,048 | 0,048-0,06 | 0,06-0,08 | 0,08-0,1 | 0,1-0,16 | 0,16-0,2 | 0,2-0,22 | 0,22-0,25 | 0,25-0,28 | 0,28-0,31 | 0,31-0,35 | 0,35-0,4
|  | высокопрочные сплавы Cu-Al-Fe |  | 300 | 1010 | 30-40 | 0,013-0,017 | 0,017-0,02 | 0,02-0,025 | 0,025-0,033 | 0,033-0,042 | 0,042-0,067 | 0,067-0,083 | 0,083-0,091 | 0,091-0,11 | 0,11-0,12 | 0,12-0,13 | 0,13-0,14 | 0,14-0,17
S | Жаропрочные сплавы | на основе Fe | отожженные | 200 | 680 | 20-30 | 0,011-0,013 | 0,013-0,016 | 0,016-0,02 | 0,02-0,027 | 0,027-0,033 | 0,033-0,053 | 0,053-0,067 | 0,067-0,073 | 0,073-0,084 | 0,084-0,094 | 0,094-0,1 | 0,1-0,12 | 0,12-0,13
|  |  | упрочненные | 280 | 940 | 15-20 | 0,005-0,007 | 0,007-0,008 | 0,008-0,01 | 0,01-0,013 | 0,013-0,017 | 0,017-0,027 | 0,027-0,033 | 0,033-0,037 | 0,037-0,042 | 0,042-0,047 | 0,047-0,052 | 0,052-0,058 | 0,058-0,062
|  | на основе Ni и Co | отожженные | 250 | 840 | 16-28 | 0,011-0,013 | 0,013-0,016 | 0,016-0,02 | 0,02-0,027 | 0,027-0,033 | 0,033-0,053 | 0,053-0,067 | 0,067-0,073 | 0,073-0,084 | 0,084-0,094 | 0,094-0,1 | 0,1-0,12 | 0,12-0,13
|  |  | упрочненные | 350 | 1180 | 2025-10-06 | 0,008-0,01 | 0,01-0,012 | 0,012-0,015 | 0,015-0,02 | 0,02-0,025 | 0,025-0,04 | 0,04-0,05 | 0,05-0,055 | 0,055-0,063 | 0,063-0,071 | 0,071-0,077 | 0,077-0,087 | 0,087-0,1
|  |  | литьё | 320 | 1080 | 12-16 | 0,008-0,01 | 0,01-0,012 | 0,012-0,015 | 0,015-0,02 | 0,02-0,025 | 0,025-0,04 | 0,04-0,05 | 0,05-0,055 | 0,055-0,063 | 0,063-0,071 | 0,071-0,077 | 0,077-0,087 | 0,087-0,1
| Титановые сплавы | чистый титан |  | 200 | 680 | 30-40 | 0,016-0,02 | 0,02-0,024 | 0,024-0,03 | 0,03-0,04 | 0,04-0,05 | 0,05-0,08 | 0,08-0,1 | 0,1-0,11 | 0,11-0,13 | 0,13-0,14 | 0,14-0,15 | 0,15-0,17 | 0,17-0,2
|  | α- и β-сплавы, упрочненные |  | 375 | 1260 | 14-20 | 0,011-0,013 | 0,013-0,016 | 0,016-0,02 | 0,02-0,027 | 0,027-0,033 | 0,033-0,053 | 0,053-0,067 | 0,067-0,073 | 0,073-0,084 | 0,084-0,094 | 0,094-0,1 | 0,1-0,12 | 0,12-0,13
|  | β-сплавы |  | 410 | 1400 | 10-16 | 0,011-0,013 | 0,013-0,016 | 0,016-0,02 | 0,02-0,027 | 0,027-0,033 | 0,033-0,053 | 0,053-0,067 | 0,067-0,073 | 0,073-0,084 | 0,084-0,094 | 0,094-0,1 | 0,1-0,12 | 0,12-0,13
| Вольфрамовые сплавы |  |  | 300 | 1010 | 10-16 | 0,008-0,01 | 0,01-0,012 | 0,012-0,015 | 0,015-0,02 | 0,02-0,025 | 0,025-0,04 | 0,04-0,05 | 0,05-0,055 | 0,055-0,063 | 0,063-0,071 | 0,071-0,077 | 0,077-0,087 | 0,087-0,1
| Молибденовые сплавы |  |  | 300 | 1010 | 10-16 | 0,008-0,01 | 0,01-0,012 | 0,012-0,015 | 0,015-0,02 | 0,02-0,025 | 0,025-0,04 | 0,04-0,05 | 0,05-0,055 | 0,055-0,063 | 0,063-0,071 | 0,071-0,077 | 0,077-0,087 | 0,087-0,1
H | Закаленная сталь | закаленная и отпущенная |  | 50HRC |  | 12-18 | 0,008-0,01 | 0,01-0,012 | 0,012-0,015 | 0,015-0,02 | 0,02-0,025 | 0,025-0,04 | 0,04-0,05 | 0,05-0,055 | 0,055-0,063 | 0,063-0,071 | 0,071-0,077 | 0,077-0,087 | 0,087-0,1
|  | закаленная и отпущенная |  | 55HRC
|  | закаленная и отпущенная |  | 60HRC
В таблице указаны базовые рекомендуемые значения для стабильных условий обработки с применением СОЖ
В особых случаях может потребоваться корректировка режимов резания

## 30D-C
Сверла 30xD c СОЖ с покрытием XC5150
Группа материалов | Основные группы материалов |  |  | Твердость по Бринеллю НВ | Предел прочности Rm, H/мм2 | Скорость резания Vc, м/мин | Подача Fn, мм/об
[7 empty] | ø0,8-ø1 | ø1-ø1,2 | ø1,2-ø1,5 | ø1,5-ø2 | ø2-ø2,5 | ø2,5-ø4 | ø4-ø5 | ø5-ø6 | ø6-ø8 | ø8-ø10 | ø10-ø12 | ø12-ø15 | ø15-ø20
Р | Нелегированная сталь | C ≤ 0,25% | отожженная | 125 | 430 | 70-90 | 0,032-0,04 | 0,04-0,048 | 0,048-0,06 | 0,06-0,08 | 0,08-0,1 | 0,1-0,16 | 0,16-0,2 | 0,2-0,22 | 0,22-0,25 | 0,25-0,28 | 0,28-0,31 | 0,31-0,35 | 0,35-0,4
|  | C > 0,25% … ≤0,55% | отожженная | 190 | 640 | 55-75 | 0,032-0,04 | 0,04-0,048 | 0,048-0,06 | 0,06-0,08 | 0,08-0,1 | 0,1-0,16 | 0,16-0,2 | 0,2-0,22 | 0,22-0,25 | 0,25-0,28 | 0,28-0,31 | 0,31-0,35 | 0,35-0,4
|  | C > 0,25% … ≤0,55% | улучшенная | 210 | 710 | 45-55 | 0,027-0,033 | 0,033-0,04 | 0,04-0,05 | 0,05-0,067 | 0,067-0,083 | 0,083-0,13 | 0,13-0,17 | 0,17-0,18 | 0,18-0,21 | 0,21-0,24 | 0,24-0,26 | 0,26-0,29 | 0,29-0,33
|  | C > 0,55% | отожженная | 190 | 640 | 55-65 | 0,027-0,033 | 0,033-0,04 | 0,04-0,05 | 0,05-0,067 | 0,067-0,083 | 0,083-0,13 | 0,13-0,17 | 0,17-0,18 | 0,18-0,21 | 0,21-0,24 | 0,24-0,26 | 0,26-0,29 | 0,29-0,33
|  | C > 0,55% | улучшенная | 300 | 1010 | 40-50 | 0,027-0,033 | 0,033-0,04 | 0,04-0,05 | 0,05-0,067 | 0,067-0,083 | 0,083-0,13 | 0,13-0,17 | 0,17-0,18 | 0,18-0,21 | 0,21-0,24 | 0,24-0,26 | 0,26-0,29 | 0,29-0,33
|  | Автоматная сталь | отожженная | 220 | 750 | 70-90 | 0,032-0,04 | 0,04-0,048 | 0,048-0,06 | 0,06-0,08 | 0,08-0,1 | 0,1-0,16 | 0,16-0,2 | 0,2-0,22 | 0,22-0,25 | 0,25-0,28 | 0,28-0,31 | 0,31-0,35 | 0,35-0,4
| Низколегированная сталь | отожженная |  | 175 | 590 | 55-75 | 0,032-0,04 | 0,04-0,048 | 0,048-0,06 | 0,06-0,08 | 0,08-0,1 | 0,1-0,16 | 0,16-0,2 | 0,2-0,22 | 0,22-0,25 | 0,25-0,28 | 0,28-0,31 | 0,31-0,35 | 0,35-0,4
|  | улучшенная |  | 285 | 960 | 35-45 | 0,027-0,033 | 0,033-0,04 | 0,04-0,05 | 0,05-0,067 | 0,067-0,083 | 0,083-0,13 | 0,13-0,17 | 0,17-0,18 | 0,18-0,21 | 0,21-0,24 | 0,24-0,26 | 0,26-0,29 | 0,29-0,33
|  | улучшенная |  | 380 | 1280 | 25-35 | 0,021-0,027 | 0,027-0,032 | 0,032-0,04 | 0,04-0,053 | 0,053-0,067 | 0,067-0,11 | 0,11-0,13 | 0,13-0,15 | 0,15-0,17 | 0,17-0,19 | 0,19-0,21 | 0,21-0,23 | 0,23-0,27
|  | улучшенная |  | 430 | 1480 | 14-25 | 0,019-0,023 | 0,023-0,028 | 0,028-0,035 | 0,035-0,047 | 0,047-0,058 | 0,058-0,093 | 0,093-0,12 | 0,12-0,13 | 0,13-0,15 | 0,15-0,16 | 0,16-0,18 | 0,18-0,2 | 0,2-0,23
| Высоколегированная и инструментальная сталь | отожженная |  | 200 | 680 | 55-64 | 0,024-0,03 | 0,03-0,036 | 0,036-0,045 | 0,045-0,06 | 0,06-0,075 | 0,075-0,12 | 0,12-0,15 | 0,15-0,16 | 0,16-0,19 | 0,19-0,21 | 0,21-0,23 | 0,23-0,26 | 0,26-0,3
|  | закаленная и отпущенная |  | 300 | 1010 | 35-45 | 0,027-0,033 | 0,033-0,04 | 0,04-0,05 | 0,05-0,067 | 0,067-0,083 | 0,083-0,13 | 0,13-0,17 | 0,17-0,18 | 0,18-0,21 | 0,21-0,24 | 0,24-0,26 | 0,26-0,29 | 0,29-0,33
|  | закаленная и отпущенная |  | 380 | 1280 | 25-35 | 0,021-0,027 | 0,027-0,032 | 0,032-0,04 | 0,04-0,053 | 0,053-0,067 | 0,067-0,11 | 0,11-0,13 | 0,13-0,15 | 0,15-0,17 | 0,17-0,19 | 0,19-0,21 | 0,21-0,23 | 0,23-0,27
| Нержавеющая сталь | ферритная/мартенситная, отожженная |  | 200 | 680 | 60-70 | 0,032-0,04 | 0,04-0,048 | 0,048-0,06 | 0,06-0,08 | 0,08-0,1 | 0,1-0,16 | 0,16-0,2 | 0,2-0,22 | 0,22-0,25 | 0,25-0,28 | 0,28-0,31 | 0,31-0,35 | 0,35-0,4
|  | мартенситная, улучшенная |  | 330 | 1110 | 30-40 | 0,024-0,03 | 0,03-0,036 | 0,036-0,045 | 0,045-0,06 | 0,06-0,075 | 0,075-0,12 | 0,12-0,15 | 0,15-0,16 | 0,16-0,19 | 0,19-0,21 | 0,21-0,23 | 0,23-0,26 | 0,26-0,3
М | Нержавеющая сталь | аустенитная, закаленная |  | 200 | 680 | 20-30 | 0,016-0,02 | 0,02-0,024 | 0,024-0,03 | 0,03-0,04 | 0,04-0,05 | 0,05-0,08 | 0,08-0,1 | 0,1-0,11 | 0,11-0,13 | 0,13-0,14 | 0,14-0,15 | 0,15-0,17 | 0,17-0,2
|  | аустенитная, дисперсионно твердеющая |  | 300 | 1010 | 30-40 | 0,016-0,02 | 0,02-0,024 | 0,024-0,03 | 0,03-0,04 | 0,04-0,05 | 0,05-0,08 | 0,08-0,1 | 0,1-0,11 | 0,11-0,13 | 0,13-0,14 | 0,14-0,15 | 0,15-0,17 | 0,17-0,2
|  | аустенитно-ферритная, дуплексная |  | 230 | 780 | 18-25 | 0,011-0,013 | 0,013-0,016 | 0,016-0,02 | 0,02-0,027 | 0,027-0,033 | 0,033-0,053 | 0,053-0,067 | 0,067-0,073 | 0,073-0,084 | 0,084-0,094 | 0,094-0,1 | 0,1-0,12 | 0,12-0,13
К | Ковкий литейный чугун | ферритный |  | 200 | 400 | 65-75 | 0,043-0,053 | 0,053-0,064 | 0,064-0,08 | 0,08-0,11 | 0,11-0,13 | 0,13-0,21 | 0,21-0,27 | 0,27-0,29 | 0,29-0,34 | 0,34-0,38 | 0,38-0,41 | 0,41-0,46 | 0,46-0,53
|  | перлитный |  | 260 | 700 | 50-60 | 0,043-0,053 | 0,053-0,064 | 0,064-0,08 | 0,08-0,11 | 0,11-0,13 | 0,13-0,21 | 0,21-0,27 | 0,27-0,29 | 0,29-0,34 | 0,34-0,38 | 0,38-0,41 | 0,41-0,46 | 0,46-0,53
| Серый чугун | с низким пределом прочности |  | 180 | 200 | 75-85 | 0,043-0,053 | 0,053-0,064 | 0,064-0,08 | 0,08-0,11 | 0,11-0,13 | 0,13-0,21 | 0,21-0,27 | 0,27-0,29 | 0,29-0,34 | 0,34-0,38 | 0,38-0,41 | 0,41-0,46 | 0,46-0,53
|  | с высоким пределом прочности |  | 245 | 350 | 65-75 | 0,043-0,053 | 0,053-0,064 | 0,064-0,08 | 0,08-0,11 | 0,11-0,13 | 0,13-0,21 | 0,21-0,27 | 0,27-0,29 | 0,29-0,34 | 0,34-0,38 | 0,38-0,41 | 0,41-0,46 | 0,46-0,53
| Высокопрочный чугун | ферритный |  | 155 | 400 | 65-75 | 0,043-0,053 | 0,053-0,064 | 0,064-0,08 | 0,08-0,11 | 0,11-0,13 | 0,13-0,21 | 0,21-0,27 | 0,27-0,29 | 0,29-0,34 | 0,34-0,38 | 0,38-0,41 | 0,41-0,46 | 0,46-0,53
|  | перлитный |  | 265 | 700 | 50-60 | 0,043-0,053 | 0,053-0,064 | 0,064-0,08 | 0,08-0,11 | 0,11-0,13 | 0,13-0,21 | 0,21-0,27 | 0,27-0,29 | 0,29-0,34 | 0,34-0,38 | 0,38-0,41 | 0,41-0,46 | 0,46-0,53
N | Алюминиевые ковкие сплавы | неупрочняемые термообработкой |  | 30 |  | 80-100 | 0,053-0,067 | 0,067-0,08 | 0,08-0,1 | 0,1-0,13 | 0,13-0,17 | 0,17-0,27 | 0,27-0,33 | 0,33-0,37 | 0,37-0,42 | 0,42-0,47 | 0,47-0,52 | 0,52-0,58 | 0,58-0,62
|  | упрочняемые термообработкой |  | 100 | 340 | 80-100 | 0,053-0,067 | 0,067-0,08 | 0,08-0,1 | 0,1-0,13 | 0,13-0,17 | 0,17-0,27 | 0,27-0,33 | 0,33-0,37 | 0,37-0,42 | 0,42-0,47 | 0,47-0,52 | 0,52-0,58 | 0,58-0,62
| Алюминиевые литейные сплавы | ≤ 12% Si, не упрочняемые термообработкой |  | 75 | 260 | 80-100 | 0,053-0,067 | 0,067-0,08 | 0,08-0,1 | 0,1-0,13 | 0,13-0,17 | 0,17-0,27 | 0,27-0,33 | 0,33-0,37 | 0,37-0,42 | 0,42-0,47 | 0,47-0,52 | 0,52-0,58 | 0,58-0,62
|  | ≤ 12% Si, упрочняемые термообработкой |  | 90 | 310 | 80-100 | 0,053-0,067 | 0,067-0,08 | 0,08-0,1 | 0,1-0,13 | 0,13-0,17 | 0,17-0,27 | 0,27-0,33 | 0,33-0,37 | 0,37-0,42 | 0,42-0,47 | 0,47-0,52 | 0,52-0,58 | 0,58-0,62
|  | > 12% Si, не упрочняемые термообработкой |  | 130 | 450 | 80-100 | 0,043-0,053 | 0,053-0,064 | 0,064-0,08 | 0,08-0,11 | 0,11-0,13 | 0,13-0,21 | 0,21-0,27 | 0,27-0,29 | 0,29-0,34 | 0,34-0,38 | 0,38-0,41 | 0,41-0,46 | 0,46-0,53
| Медь и медные сплавы (бронза/латунь) | нелегированная, электролитическая медь |  | 100 | 340 | 100-120 | 0,021-0,027 | 0,027-0,032 | 0,032-0,04 | 0,04-0,053 | 0,053-0,067 | 0,067-0,11 | 0,11-0,13 | 0,13-0,15 | 0,15-0,17 | 0,17-0,19 | 0,19-0,21 | 0,21-0,23 | 0,23-0,27
|  | латунь, бронза, красная латунь |  | 90 | 310 | 90-110 | 0,027-0,033 | 0,033-0,04 | 0,04-0,05 | 0,05-0,067 | 0,067-0,083 | 0,083-0,13 | 0,13-0,17 | 0,17-0,18 | 0,18-0,21 | 0,21-0,24 | 0,24-0,26 | 0,26-0,29 | 0,29-0,33
|  | медные сплавы (сегментная стружка) |  | 110 | 380 | 100-120 | 0,032-0,04 | 0,04-0,048 | 0,048-0,06 | 0,06-0,08 | 0,08-0,1 | 0,1-0,16 | 0,16-0,2 | 0,2-0,22 | 0,22-0,25 | 0,25-0,28 | 0,28-0,31 | 0,31-0,35 | 0,35-0,4
|  | высокопрочные сплавы Cu-Al-Fe |  | 300 | 1010 | 30-40 | 0,013-0,017 | 0,017-0,02 | 0,02-0,025 | 0,025-0,033 | 0,033-0,042 | 0,042-0,067 | 0,067-0,083 | 0,083-0,091 | 0,091-0,11 | 0,11-0,12 | 0,12-0,13 | 0,13-0,14 | 0,14-0,17
S | Жаропрочные сплавы | на основе Fe | отожженные | 200 | 680 | 20-30 | 0,011-0,013 | 0,013-0,016 | 0,016-0,02 | 0,02-0,027 | 0,027-0,033 | 0,033-0,053 | 0,053-0,067 | 0,067-0,073 | 0,073-0,084 | 0,084-0,094 | 0,094-0,1 | 0,1-0,12 | 0,12-0,13
|  |  | упрочненные | 280 | 940 | 15-20 | 0,005-0,007 | 0,007-0,008 | 0,008-0,01 | 0,01-0,013 | 0,013-0,017 | 0,017-0,027 | 0,027-0,033 | 0,033-0,037 | 0,037-0,042 | 0,042-0,047 | 0,047-0,052 | 0,052-0,058 | 0,058-0,062
|  | на основе Ni и Co | отожженные | 250 | 840 | 16-28 | 0,011-0,013 | 0,013-0,016 | 0,016-0,02 | 0,02-0,027 | 0,027-0,033 | 0,033-0,053 | 0,053-0,067 | 0,067-0,073 | 0,073-0,084 | 0,084-0,094 | 0,094-0,1 | 0,1-0,12 | 0,12-0,13
|  |  | упрочненные | 350 | 1180 | 2025-10-06 | 0,008-0,01 | 0,01-0,012 | 0,012-0,015 | 0,015-0,02 | 0,02-0,025 | 0,025-0,04 | 0,04-0,05 | 0,05-0,055 | 0,055-0,063 | 0,063-0,071 | 0,071-0,077 | 0,077-0,087 | 0,087-0,1
|  |  | литьё | 320 | 1080 | 12-16 | 0,008-0,01 | 0,01-0,012 | 0,012-0,015 | 0,015-0,02 | 0,02-0,025 | 0,025-0,04 | 0,04-0,05 | 0,05-0,055 | 0,055-0,063 | 0,063-0,071 | 0,071-0,077 | 0,077-0,087 | 0,087-0,1
| Титановые сплавы | чистый титан |  | 200 | 680 | 30-40 | 0,016-0,02 | 0,02-0,024 | 0,024-0,03 | 0,03-0,04 | 0,04-0,05 | 0,05-0,08 | 0,08-0,1 | 0,1-0,11 | 0,11-0,13 | 0,13-0,14 | 0,14-0,15 | 0,15-0,17 | 0,17-0,2
|  | α- и β-сплавы, упрочненные |  | 375 | 1260 | 14-20 | 0,011-0,013 | 0,013-0,016 | 0,016-0,02 | 0,02-0,027 | 0,027-0,033 | 0,033-0,053 | 0,053-0,067 | 0,067-0,073 | 0,073-0,084 | 0,084-0,094 | 0,094-0,1 | 0,1-0,12 | 0,12-0,13
|  | β-сплавы |  | 410 | 1400 | 10-16 | 0,011-0,013 | 0,013-0,016 | 0,016-0,02 | 0,02-0,027 | 0,027-0,033 | 0,033-0,053 | 0,053-0,067 | 0,067-0,073 | 0,073-0,084 | 0,084-0,094 | 0,094-0,1 | 0,1-0,12 | 0,12-0,13
| Вольфрамовые сплавы |  |  | 300 | 1010 | 10-16 | 0,008-0,01 | 0,01-0,012 | 0,012-0,015 | 0,015-0,02 | 0,02-0,025 | 0,025-0,04 | 0,04-0,05 | 0,05-0,055 | 0,055-0,063 | 0,063-0,071 | 0,071-0,077 | 0,077-0,087 | 0,087-0,1
| Молибденовые сплавы |  |  | 300 | 1010 | 10-16 | 0,008-0,01 | 0,01-0,012 | 0,012-0,015 | 0,015-0,02 | 0,02-0,025 | 0,025-0,04 | 0,04-0,05 | 0,05-0,055 | 0,055-0,063 | 0,063-0,071 | 0,071-0,077 | 0,077-0,087 | 0,087-0,1
H | Закаленная сталь | закаленная и отпущенная |  | 50HRC |  | 12-18 | 0,008-0,01 | 0,01-0,012 | 0,012-0,015 | 0,015-0,02 | 0,02-0,025 | 0,025-0,04 | 0,04-0,05 | 0,05-0,055 | 0,055-0,063 | 0,063-0,071 | 0,071-0,077 | 0,077-0,087 | 0,087-0,1
|  | закаленная и отпущенная |  | 55HRC
|  | закаленная и отпущенная |  | 60HRC
В таблице указаны базовые рекомендуемые значения для стабильных условий обработки с применением СОЖ
В особых случаях может потребоваться корректировка режимов резания

## 35D-C
Сверла 35xD c СОЖ с покрытием XC5150
Группа материалов | Основные группы материалов |  |  | Твердость по Бринеллю НВ | Предел прочности Rm, H/мм2 | Скорость резания Vc, м/мин
[7 empty] | ø2,5-ø4 | ø4-ø5 | ø5-ø6 | ø6-ø8 | ø8-ø10 | ø10-ø12 | ø12-ø15 | ø15-ø20
Р | Нелегированная сталь | C ≤ 0,25% | отожженная | 125 | 430 | 60-72 | 0,083-0,13 | 0,13-0,17 | 0,17-0,18 | 0,18-0,21 | 0,21-0,24 | 0,24-0,26 | 0,26-0,29 | 0,29-0,33
|  | C > 0,25% … ≤0,55% | отожженная | 190 | 640 | 60-72 | 0,083-0,13 | 0,13-0,17 | 0,17-0,18 | 0,18-0,21 | 0,21-0,24 | 0,24-0,26 | 0,26-0,29 | 0,29-0,33
|  | C > 0,25% … ≤0,55% | улучшенная | 210 | 710 | 60-72 | 0,083-0,13 | 0,13-0,17 | 0,17-0,18 | 0,18-0,21 | 0,21-0,24 | 0,24-0,26 | 0,26-0,29 | 0,29-0,33
|  | C > 0,55% | отожженная | 190 | 640 | 60-72 | 0,083-0,13 | 0,13-0,17 | 0,17-0,18 | 0,18-0,21 | 0,21-0,24 | 0,24-0,26 | 0,26-0,29 | 0,29-0,33
|  | C > 0,55% | улучшенная | 300 | 1010 | 42-56 | 0,083-0,13 | 0,13-0,17 | 0,17-0,18 | 0,18-0,21 | 0,21-0,24 | 0,24-0,26 | 0,26-0,29 | 0,29-0,33
|  | Автоматная сталь | отожженная | 220 | 750 | 60-72 | 0,083-0,13 | 0,13-0,17 | 0,17-0,18 | 0,18-0,21 | 0,21-0,24 | 0,24-0,26 | 0,26-0,29 | 0,29-0,33
| Низколегированная сталь | отожженная |  | 175 | 590 | 60-72 | 0,083-0,13 | 0,13-0,17 | 0,17-0,18 | 0,18-0,21 | 0,21-0,24 | 0,24-0,26 | 0,26-0,29 | 0,29-0,33
|  | улучшенная |  | 285 | 960 | 40-50 | 0,067-0,11 | 0,11-0,13 | 0,13-0,15 | 0,15-0,17 | 0,17-0,19 | 0,19-0,21 | 0,21-0,23 | 0,23-0,27
|  | улучшенная |  | 380 | 1280
|  | улучшенная |  | 430 | 1480
| Высоколегированная и инструментальная сталь | отожженная |  | 200 | 680 | 60-70 | 0,083-0,13 | 0,13-0,17 | 0,17-0,18 | 0,18-0,21 | 0,21-0,24 | 0,24-0,26 | 0,26-0,29 | 0,29-0,33
|  | закаленная и отпущенная |  | 300 | 1010 | 42-55 | 0,083-0,13 | 0,13-0,17 | 0,17-0,18 | 0,18-0,21 | 0,21-0,24 | 0,24-0,26 | 0,26-0,29 | 0,29-0,33
|  | закаленная и отпущенная |  | 380 | 1280
| Нержавеющая сталь | ферритная/мартенситная, отожженная |  | 200 | 680 | 55-65 | 0,083-0,13 | 0,13-0,17 | 0,17-0,18 | 0,18-0,21 | 0,21-0,24 | 0,24-0,26 | 0,26-0,29 | 0,29-0,33
|  | мартенситная, улучшенная |  | 330 | 1110 | 35-45 | 0,067-0,11 | 0,11-0,13 | 0,13-0,15 | 0,15-0,17 | 0,17-0,19 | 0,19-0,21 | 0,21-0,23 | 0,23-0,27
М | Нержавеющая сталь | аустенитная, закаленная |  | 200 | 680 | 30-40 | 0,05-0,08 | 0,08-0,1 | 0,1-0,11 | 0,11-0,13 | 0,13-0,14 | 0,14-0,15 | 0,15-0,17 | 0,17-0,2
|  | аустенитная, дисперсионно твердеющая |  | 300 | 1010
|  | аустенитно-ферритная, дуплексная |  | 230 | 780
К | Ковкий литейный чугун | ферритный |  | 200 | 400 | 60-70 | 0,1-0,16 | 0,16-0,2 | 0,2-0,22 | 0,22-0,25 | 0,25-0,28 | 0,28-0,31 | 0,31-0,35 | 0,35-0,4
|  | перлитный |  | 260 | 700 | 55-65 | 0,075-0,12 | 0,12-0,15 | 0,15-0,16 | 0,16-0,19 | 0,19-0,21 | 0,21-0,23 | 0,23-0,26 | 0,26-0,3
| Серый чугун | с низким пределом прочности |  | 180 | 200 | 60-70 | 0,1-0,16 | 0,16-0,2 | 0,2-0,22 | 0,22-0,25 | 0,25-0,28 | 0,28-0,31 | 0,31-0,35 | 0,35-0,4
|  | с высоким пределом прочности |  | 245 | 350 | 60-70 | 0,1-0,16 | 0,16-0,2 | 0,2-0,22 | 0,22-0,25 | 0,25-0,28 | 0,28-0,31 | 0,31-0,35 | 0,35-0,4
| Высокопрочный чугун | ферритный |  | 155 | 400 | 60-70 | 0,1-0,16 | 0,16-0,2 | 0,2-0,22 | 0,22-0,25 | 0,25-0,28 | 0,28-0,31 | 0,31-0,35 | 0,35-0,4
|  | перлитный |  | 265 | 700 | 50-60 | 0,075-0,12 | 0,12-0,15 | 0,15-0,16 | 0,16-0,19 | 0,19-0,21 | 0,21-0,23 | 0,23-0,26 | 0,26-0,3
N | Алюминиевые ковкие сплавы | неупрочняемые термообработкой |  | 30 |  | 60-80 | 0,1-0,16 | 0,16-0,2 | 0,2-0,22 | 0,22-0,25 | 0,25-0,28 | 0,28-0,31 | 0,31-0,35 | 0,35-0,4
|  | упрочняемые термообработкой |  | 100 | 340 | 60-80 | 0,1-0,16 | 0,16-0,2 | 0,2-0,22 | 0,22-0,25 | 0,25-0,28 | 0,28-0,31 | 0,31-0,35 | 0,35-0,4
| Алюминиевые литейные сплавы | ≤ 12% Si, не упрочняемые термообработкой |  | 75 | 260 | 60-80 | 0,1-0,16 | 0,16-0,2 | 0,2-0,22 | 0,22-0,25 | 0,25-0,28 | 0,28-0,31 | 0,31-0,35 | 0,35-0,4
|  | ≤ 12% Si, упрочняемые термообработкой |  | 90 | 310 | 60-80 | 0,1-0,16 | 0,16-0,2 | 0,2-0,22 | 0,22-0,25 | 0,25-0,28 | 0,28-0,31 | 0,31-0,35 | 0,35-0,4
|  | > 12% Si, не упрочняемые термообработкой |  | 130 | 450 | 60-80 | 0,1-0,16 | 0,16-0,2 | 0,2-0,22 | 0,22-0,25 | 0,25-0,28 | 0,28-0,31 | 0,31-0,35 | 0,35-0,4
| Медь и медные сплавы (бронза/латунь) | нелегированная, электролитическая медь |  | 100 | 340 | 60-80 | 0,1-0,16 | 0,16-0,2 | 0,2-0,22 | 0,22-0,25 | 0,25-0,28 | 0,28-0,31 | 0,31-0,35 | 0,35-0,4
|  | латунь, бронза, красная латунь |  | 90 | 310 | 60-80 | 0,1-0,16 | 0,16-0,2 | 0,2-0,22 | 0,22-0,25 | 0,25-0,28 | 0,28-0,31 | 0,31-0,35 | 0,35-0,4
|  | медные сплавы (сегментная стружка) |  | 110 | 380 | 60-80 | 0,1-0,16 | 0,16-0,2 | 0,2-0,22 | 0,22-0,25 | 0,25-0,28 | 0,28-0,31 | 0,31-0,35 | 0,35-0,4
|  | высокопрочные сплавы Cu-Al-Fe |  | 300 | 1010 | 65-55 | 0,042-0,067 | 0,067-0,083 | 0,083-0,091 | 0,091-0,11 | 0,11-0,12 | 0,12-0,13 | 0,13-0,14 | 0,14-0,17
S | Жаропрочные сплавы | на основе Fe | отожженные | 200 | 680
|  |  | упрочненные | 280 | 940
|  | на основе Ni и Co | отожженные | 250 | 840
|  |  | упрочненные | 350 | 1180
|  |  | литьё | 320 | 1080
| Титановые сплавы | чистый титан |  | 200 | 680
|  | α- и β-сплавы, упрочненные |  | 375 | 1260
|  | β-сплавы |  | 410 | 1400
| Вольфрамовые сплавы |  |  | 300 | 1010
| Молибденовые сплавы |  |  | 300 | 1010
H | Закаленная сталь | закаленная и отпущенная |  | 50HRC
|  | закаленная и отпущенная |  | 55HRC
|  | закаленная и отпущенная |  | 60HRC
В таблице указаны базовые рекомендуемые значения для стабильных условий обработки с применением СОЖ
В особых случаях может потребоваться корректировка режимов резания

## 40D-50D-C
Сверла 40-50xD c СОЖ с покрытием XC5150
Группа материалов | Основные группы материалов |  |  | Твердость по Бринеллю НВ | Предел прочности Rm, H/мм2 | Скорость резания Vc, м/мин
[7 empty] | ø2,5-ø4 | ø4-ø5 | ø5-ø6 | ø6-ø8 | ø8-ø10 | ø10-ø12 | ø12-ø15 | ø15-ø20
Р | Нелегированная сталь | C ≤ 0,25% | отожженная | 125 | 430 | 55-65 | 0,083-0,13 | 0,13-0,17 | 0,17-0,18 | 0,18-0,21 | 0,21-0,24 | 0,24-0,26 | 0,26-0,29 | 0,29-0,33
|  | C > 0,25% … ≤0,55% | отожженная | 190 | 640 | 55-65 | 0,083-0,13 | 0,13-0,17 | 0,17-0,18 | 0,18-0,21 | 0,21-0,24 | 0,24-0,26 | 0,26-0,29 | 0,29-0,33
|  | C > 0,25% … ≤0,55% | улучшенная | 210 | 710 | 55-65 | 0,083-0,13 | 0,13-0,17 | 0,17-0,18 | 0,18-0,21 | 0,21-0,24 | 0,24-0,26 | 0,26-0,29 | 0,29-0,33
|  | C > 0,55% | отожженная | 190 | 640 | 55-65 | 0,083-0,13 | 0,13-0,17 | 0,17-0,18 | 0,18-0,21 | 0,21-0,24 | 0,24-0,26 | 0,26-0,29 | 0,29-0,33
|  | C > 0,55% | улучшенная | 300 | 1010 | 40-50 | 0,083-0,13 | 0,13-0,17 | 0,17-0,18 | 0,18-0,21 | 0,21-0,24 | 0,24-0,26 | 0,26-0,29 | 0,29-0,33
|  | Автоматная сталь | отожженная | 220 | 750 | 55-65 | 0,083-0,13 | 0,13-0,17 | 0,17-0,18 | 0,18-0,21 | 0,21-0,24 | 0,24-0,26 | 0,26-0,29 | 0,29-0,33
| Низколегированная сталь | отожженная |  | 175 | 590 | 55-65 | 0,083-0,13 | 0,13-0,17 | 0,17-0,18 | 0,18-0,21 | 0,21-0,24 | 0,24-0,26 | 0,26-0,29 | 0,29-0,33
|  | улучшенная |  | 285 | 960 | 35-45 | 0,067-0,11 | 0,11-0,13 | 0,13-0,15 | 0,15-0,17 | 0,17-0,19 | 0,19-0,21 | 0,21-0,23 | 0,23-0,27
|  | улучшенная |  | 380 | 1280
|  | улучшенная |  | 430 | 1480
| Высоколегированная и инструментальная сталь | отожженная |  | 200 | 680 | 55-65 | 0,083-0,13 | 0,13-0,17 | 0,17-0,18 | 0,18-0,21 | 0,21-0,24 | 0,24-0,26 | 0,26-0,29 | 0,29-0,33
|  | закаленная и отпущенная |  | 300 | 1010 | 42-55 | 0,083-0,13 | 0,13-0,17 | 0,17-0,18 | 0,18-0,21 | 0,21-0,24 | 0,24-0,26 | 0,26-0,29 | 0,29-0,33
|  | закаленная и отпущенная |  | 380 | 1280
| Нержавеющая сталь | ферритная/мартенситная, отожженная |  | 200 | 680 | 55-65 | 0,083-0,13 | 0,13-0,17 | 0,17-0,18 | 0,18-0,21 | 0,21-0,24 | 0,24-0,26 | 0,26-0,29 | 0,29-0,33
|  | мартенситная, улучшенная |  | 330 | 1110 | 35-45 | 0,067-0,11 | 0,11-0,13 | 0,13-0,15 | 0,15-0,17 | 0,17-0,19 | 0,19-0,21 | 0,21-0,23 | 0,23-0,27
М | Нержавеющая сталь | аустенитная, закаленная |  | 200 | 680 | 30-40 | 0,05-0,08 | 0,08-0,1 | 0,1-0,11 | 0,11-0,13 | 0,13-0,14 | 0,14-0,15 | 0,15-0,17 | 0,17-0,2
|  | аустенитная, дисперсионно твердеющая |  | 300 | 1010
|  | аустенитно-ферритная, дуплексная |  | 230 | 780
К | Ковкий литейный чугун | ферритный |  | 200 | 400 | 55-65 | 0,1-0,16 | 0,16-0,2 | 0,2-0,22 | 0,22-0,25 | 0,25-0,28 | 0,28-0,31 | 0,31-0,35 | 0,35-0,4
|  | перлитный |  | 260 | 700 | 50-60 | 0,075-0,12 | 0,12-0,15 | 0,15-0,16 | 0,16-0,19 | 0,19-0,21 | 0,21-0,23 | 0,23-0,26 | 0,26-0,3
| Серый чугун | с низким пределом прочности |  | 180 | 200 | 55-65 | 0,1-0,16 | 0,16-0,2 | 0,2-0,22 | 0,22-0,25 | 0,25-0,28 | 0,28-0,31 | 0,31-0,35 | 0,35-0,4
|  | с высоким пределом прочности |  | 245 | 350 | 55-65 | 0,1-0,16 | 0,16-0,2 | 0,2-0,22 | 0,22-0,25 | 0,25-0,28 | 0,28-0,31 | 0,31-0,35 | 0,35-0,4
| Высокопрочный чугун | ферритный |  | 155 | 400 | 55-65 | 0,1-0,16 | 0,16-0,2 | 0,2-0,22 | 0,22-0,25 | 0,25-0,28 | 0,28-0,31 | 0,31-0,35 | 0,35-0,4
|  | перлитный |  | 265 | 700 | 45-55 | 0,075-0,12 | 0,12-0,15 | 0,15-0,16 | 0,16-0,19 | 0,19-0,21 | 0,21-0,23 | 0,23-0,26 | 0,26-0,3
N | Алюминиевые ковкие сплавы | неупрочняемые термообработкой |  | 30 |  | 60-80 | 0,1-0,16 | 0,16-0,2 | 0,2-0,22 | 0,22-0,25 | 0,25-0,28 | 0,28-0,31 | 0,31-0,35 | 0,35-0,4
|  | упрочняемые термообработкой |  | 100 | 340 | 60-80 | 0,1-0,16 | 0,16-0,2 | 0,2-0,22 | 0,22-0,25 | 0,25-0,28 | 0,28-0,31 | 0,31-0,35 | 0,35-0,4
| Алюминиевые литейные сплавы | ≤ 12% Si, не упрочняемые термообработкой |  | 75 | 260 | 60-80 | 0,1-0,16 | 0,16-0,2 | 0,2-0,22 | 0,22-0,25 | 0,25-0,28 | 0,28-0,31 | 0,31-0,35 | 0,35-0,4
|  | ≤ 12% Si, упрочняемые термообработкой |  | 90 | 310 | 60-80 | 0,1-0,16 | 0,16-0,2 | 0,2-0,22 | 0,22-0,25 | 0,25-0,28 | 0,28-0,31 | 0,31-0,35 | 0,35-0,4
|  | > 12% Si, не упрочняемые термообработкой |  | 130 | 450 | 60-80 | 0,1-0,16 | 0,16-0,2 | 0,2-0,22 | 0,22-0,25 | 0,25-0,28 | 0,28-0,31 | 0,31-0,35 | 0,35-0,4
| Медь и медные сплавы (бронза/латунь) | нелегированная, электролитическая медь |  | 100 | 340 | 60-80 | 0,1-0,16 | 0,16-0,2 | 0,2-0,22 | 0,22-0,25 | 0,25-0,28 | 0,28-0,31 | 0,31-0,35 | 0,35-0,4
|  | латунь, бронза, красная латунь |  | 90 | 310 | 60-80 | 0,1-0,16 | 0,16-0,2 | 0,2-0,22 | 0,22-0,25 | 0,25-0,28 | 0,28-0,31 | 0,31-0,35 | 0,35-0,4
|  | медные сплавы (сегментная стружка) |  | 110 | 380 | 60-80 | 0,1-0,16 | 0,16-0,2 | 0,2-0,22 | 0,22-0,25 | 0,25-0,28 | 0,28-0,31 | 0,31-0,35 | 0,35-0,4
|  | высокопрочные сплавы Cu-Al-Fe |  | 300 | 1010 | 65-55 | 0,042-0,067 | 0,067-0,083 | 0,083-0,091 | 0,091-0,11 | 0,11-0,12 | 0,12-0,13 | 0,13-0,14 | 0,14-0,17
S | Жаропрочные сплавы | на основе Fe | отожженные | 200 | 680
|  |  | упрочненные | 280 | 940
|  | на основе Ni и Co | отожженные | 250 | 840
|  |  | упрочненные | 350 | 1180
|  |  | литьё | 320 | 1080
| Титановые сплавы | чистый титан |  | 200 | 680
|  | α- и β-сплавы, упрочненные |  | 375 | 1260
|  | β-сплавы |  | 410 | 1400
| Вольфрамовые сплавы |  |  | 300 | 1010
| Молибденовые сплавы |  |  | 300 | 1010
H | Закаленная сталь | закаленная и отпущенная |  | 50HRC
|  | закаленная и отпущенная |  | 55HRC
|  | закаленная и отпущенная |  | 60HRC
В таблице указаны базовые рекомендуемые значения для стабильных условий обработки с применением СОЖ
В особых случаях может потребоваться корректировка режимов резания

## Резьбофрезы
Резьбофрезы
Группа материалов | Основные группы материалов |  |  | Твердость по Бринеллю НВ | Предел прочности Rm, H/мм2 | Скорость резания Vc, м/мин | Подача Fz, мм/зуб
[7 empty] | D ≤ 3 | 3 < D ≤ 7 | 7 < D ≤ 9 | D > 9
Р | Нелегированная сталь | C ≤ 0,25% | отожженная | 125 | 430 | 100-115 | 0,01-0,015 | 0,025-0,045 | 0,05-0,07 | 0,08-0,1
|  | C > 0,25% … ≤0,55% | отожженная | 190 | 640 | 130-155 | 0,007-0,012 | 0,025-0,045 | 0,05-0,07 | 0,08-0,1
|  | C > 0,25% … ≤0,55% | улучшенная | 210 | 710 | 110-130 | 0,015-0,02 | 0,025-0,045 | 0,05-0,07 | 0,08-0,1
|  | C > 0,55% | отожженная | 190 | 640 | 110-130 | 0,015-0,02 | 0,025-0,045 | 0,05-0,07 | 0,08-0,1
|  | C > 0,55% | улучшенная | 300 | 1010 | 75-95 | 0,015-0,02 | 0,025-0,045 | 0,05-0,07 | 0,08-0,1
|  | Автоматная сталь | отожженная | 220 | 750 | 110-130 | 0,007-0,012 | 0,025-0,045 | 0,05-0,07 | 0,08-0,1
| Низколегированная сталь | отожженная |  | 175 | 590 | 110-130 | 0,007-0,012 | 0,025-0,045 | 0,05-0,07 | 0,08-0,1
|  | улучшенная |  | 285 | 960 | 60-80 | 0,015-0,02 | 0,03-0,04 | 0,05-0,07 | 0,08-0,1
|  | улучшенная |  | 380 | 1280 | 55-75 | 0,015-0,02 | 0,03-0,04 | 0,05-0,07 | 0,08-0,1
|  | улучшенная |  | 430 | 1480 | 45-65 | 0,015-0,02 | 0,03-0,04 | 0,05-0,07 | 0,08-0,1
| Высоколегированная и инструментальная сталь | отожженная |  | 200 | 680 | 130-150 | 0,02-0,025 | 0,045-0,065 | 0,05-0,07 | 0,08-0,1
|  | закаленная и отпущенная |  | 300 | 1010 | 90-110 | 0,025-0,03 | 0,045-0,065 | 0,05-0,07 | 0,08-0,1
|  | закаленная и отпущенная |  | 380 | 1280 | 70-90 | 0,025-0,03 | 0,045-0,065 | 0,05-0,07 | 0,08-0,1
| Нержавеющая сталь | ферритная/мартенситная, отожженная |  | 200 | 680 | 40-55 | 0,015-0,02 | 0,045-0,065 | 0,05-0,07 | 0,08-0,1
|  | мартенситная, улучшенная |  | 330 | 1110 | 30-45 | 0,015-0,02 | 0,045-0,065 | 0,075-0,095 | 0,08-0,1
М | Нержавеющая сталь | аустенитная, закаленная |  | 200 | 680 | 30-55 | 0,01-0,015 | 0,02-0,03 | 0,035-0,05 | 0,08-0,1
|  | аустенитная, дисперсионно твердеющая |  | 300 | 1010 | 20-40 | 0,015-0,02 | 0,03-0,04 | 0,035-0,05 | 0,08-0,1
|  | аустенитно-ферритная, дуплексная |  | 230 | 780 | 25-45 | 0,008-0,013 | 0,02-0,03 | 0,035-0,05 | 0,08-0,1
К | Ковкий литейный чугун | ферритный |  | 200 | 400 | 85-105 | 0,015-0,02 | 0,03-0,05 | 0,055-0,075 | 0,08-0,1
|  | перлитный |  | 260 | 700 | 80-100 | 0,02-0,025 | 0,03-0,05 | 0,055-0,075 | 0,08-0,1
| Серый чугун | с низким пределом прочности |  | 180 | 200 | 110-130 | 0,015-0,02 | 0,03-0,05 | 0,055-0,075 | 0,08-0,1
|  | с высоким пределом прочности |  | 245 | 350 | 90-110 | 0,02-0,025 | 0,03-0,05 | 0,055-0,075 | 0,08-0,1
| Высокопрочный чугун | ферритный |  | 155 | 400 | 85-105 | 0,015-0,02 | 0,03-0,05 | 0,055-0,075 | 0,08-0,1
|  | перлитный |  | 265 | 700 | 80-100 | 0,015-0,02 | 0,03-0,05 | 0,055-0,075 | 0,08-0,1
N | Алюминиевые ковкие сплавы | неупрочняемые термообработкой |  | 30 |  | 350-400 | 0,025-0,03 | 0,045-0,075 | 0,08-0,1 | 0,08-0,1
|  | упрочняемые термообработкой |  | 100 | 340 | 350-400 | 0,025-0,03 | 0,045-0,075 | 0,08-0,1 | 0,08-0,1
| Алюминиевые литейные сплавы | ≤ 12% Si, не упрочняемые термообработкой |  | 75 | 260 | 350-400 | 0,025-0,03 | 0,045-0,075 | 0,08-0,1 | 0,08-0,1
|  | ≤ 12% Si, упрочняемые термообработкой |  | 90 | 310 | 350-400 | 0,025-0,03 | 0,045-0,075 | 0,08-0,1 | 0,08-0,1
|  | > 12% Si, не упрочняемые термообработкой |  | 130 | 450 | 120-170 | 0,025-0,03 | 0,045-0,075 | 0,08-0,1 | 0,08-0,1
| Медь и медные сплавы (бронза/латунь) | нелегированная, электролитическая медь |  | 100 | 340 | 350-400 | 0,025-0,03 | 0,045-0,075 | 0,08-0,1 | 0,08-0,1
|  | латунь, бронза, красная латунь |  | 90 | 310 | 310-360 | 0,025-0,03 | 0,045-0,075 | 0,08-0,1 | 0,08-0,1
|  | медные сплавы (сегментная стружка) |  | 110 | 380 | 310-360 | 0,025-0,03 | 0,045-0,075 | 0,08-0,1 | 0,08-0,1
|  | высокопрочные сплавы Cu-Al-Fe |  | 300 | 1010 | 310-360 | 0,025-0,03 | 0,045-0,075 | 0,08-0,1 | 0,08-0,1
S | Жаропрочные сплавы | на основе Fe | отожженные | 200 | 680 | 25-35 | 0,01-0,015 | 0,02-0,03 | 0,035-0,05 | 0,08-0,1
|  |  | упрочненные | 280 | 940 | 15-25 | 0,01-0,015 | 0,03-0,05 | 0,035-0,05 | 0,06-0,085
|  | на основе Ni и Co | отожженные | 250 | 840 | 30-40 | 0,01-0,015 | 0,03-0,05 | 0,035-0,05 | 0,06-0,09
|  |  | упрочненные | 350 | 1180 | 15-25 | 0,015-0,02 | 0,03-0,05 | 0,035-0,05 | 0,08-0,1
|  |  | литьё | 320 | 1080 | 15-25 | 0,008-0,013 | 0,03-0,05 | 0,035-0,05 | 0,08-0,1
| Титановые сплавы | чистый титан |  | 200 | 680 | 30-40 | 0,006-0,011 | 0,015-0,035 | 0,035-0,05 | 0,08-0,1
|  | α- и β-сплавы, упрочненные |  | 375 | 1260 | 30-40 | 0,01-0,015 | 0,015-0,035 | 0,035-0,05 | 0,08-0,1
|  | β-сплавы |  | 410 | 1400 | 10-20 | 0,01-0,015 | 0,015-0,035 | 0,035-0,05 | 0,08-0,1
| Вольфрамовые сплавы |  |  | 300 | 1010 | 35-50 | 0,01-0,015 | 0,02-0,03 | 0,035-0,05 | 0,06-0,09
| Молибденовые сплавы |  |  | 300 | 1010 | 40-60 | 0,01-0,015 | 0,025-0,05 | 0,035-0,05 | 0,06-0,09
H | Закаленная сталь | закаленная и отпущенная |  | 50HRC |  | 35-55 | 0,015-0,02 | 0,035-0,065 | 0,05-0,07 | 0,08-0,1
|  | закаленная и отпущенная |  | 55HRC |  | 25-35 | 0,006-0,011 | 0,025-0,045 | 0,05-0,07 | 0,08-0,1
|  | закаленная и отпущенная |  | 60HRC |  | 15-30 | 0,006-0,011 | 0,03-0,06 | 0,06-0,08 | 0,08-0,1
Подача на зуб действительная для глубины резьбы 1xD. При большей глубине резьбы может
потребоваться увеличить количество радиальных проходов
Подача на зуб для 3xD и D<1,6 должна быть уменьшена на 30-50%

## Развертки XC5150
Развёртки с покрытием без внутренней СОЖ
Группа материалов | Основные группы материалов |  |  | Твердость по Бринеллю НВ | Предел прочности Rm, H/мм2 | Скорость резания Vc, м/мин | Подача Fn, мм/об
[7 empty] | ø1-ø2,9 | ø3-ø3,9 | ø4-ø4,9 | ø5-ø5,9 | ø6-ø7,9 | ø8-ø9,9 | ø10-ø11,5 | ø12-ø16
Р | Нелегированная сталь | C ≤ 0,25% | отожженная | 125 | 430 | 90-120 | 0,05-0,07 | 0,07-0,12 | 0,09-0,14 | 0,1-0,16 | 0,12-0,18 | 0,14-0,22 | 0,16-0,24 | 0,18-0,28
|  | C > 0,25% … ≤0,55% | отожженная | 190 | 640 | 80-110 | 0,05-0,08 | 0,07-0,12 | 0,09-0,14 | 0,1-0,16 | 0,12-0,18 | 0,14-0,22 | 0,16-0,24 | 0,18-0,28
|  | C > 0,25% … ≤0,55% | улучшенная | 210 | 710 | 75-115 | 0,05-0,08 | 0,07-0,12 | 0,09-0,14 | 0,1-0,16 | 0,12-0,18 | 0,14-0,22 | 0,16-0,24 | 0,18-0,28
|  | C > 0,55% | отожженная | 190 | 640 | 80-110 | 0,05-0,08 | 0,07-0,12 | 0,09-0,14 | 0,1-0,16 | 0,12-0,18 | 0,14-0,22 | 0,16-0,24 | 0,18-0,28
|  | C > 0,55% | улучшенная | 300 | 1010 | 65-95 | 0,05-0,08 | 0,07-0,12 | 0,09-0,14 | 0,1-0,16 | 0,12-0,18 | 0,14-0,22 | 0,16-0,24 | 0,18-0,28
|  | Автоматная сталь | отожженная | 220 | 750 | 90-120 | 0,05-0,08 | 0,07-0,12 | 0,09-0,14 | 0,1-0,16 | 0,12-0,18 | 0,14-0,22 | 0,16-0,24 | 0,18-0,28
| Низколегированная сталь | отожженная |  | 175 | 590 | 80-110 | 0,05-0,08 | 0,07-0,12 | 0,09-0,14 | 0,1-0,16 | 0,12-0,18 | 0,14-0,22 | 0,16-0,24 | 0,18-0,28
|  | улучшенная |  | 285 | 960 | 70-100 | 0,05-0,08 | 0,07-0,12 | 0,09-0,14 | 0,1-0,16 | 0,12-0,18 | 0,14-0,22 | 0,16-0,24 | 0,18-0,28
|  | улучшенная |  | 380 | 1280 | 50-70 | 0,05-0,08 | 0,07-0,12 | 0,09-0,14 | 0,1-0,16 | 0,12-0,18 | 0,14-0,22 | 0,16-0,24 | 0,18-0,28
|  | улучшенная |  | 430 | 1480 | 25-40 | 0,05-0,08 | 0,07-0,12 | 0,09-0,14 | 0,1-0,16 | 0,12-0,18 | 0,14-0,22 | 0,16-0,24 | 0,18-0,28
| Высоколегированная и инструментальная сталь | отожженная |  | 200 | 680 | 55-85 | 0,05-0,08 | 0,07-0,12 | 0,09-0,14 | 0,1-0,16 | 0,12-0,18 | 0,14-0,22 | 0,16-0,24 | 0,18-0,28
|  | закаленная и отпущенная |  | 300 | 1010 | 40-60 | 0,05-0,08 | 0,07-0,12 | 0,09-0,14 | 0,1-0,16 | 0,12-0,18 | 0,14-0,22 | 0,16-0,24 | 0,18-0,28
|  | закаленная и отпущенная |  | 380 | 1280 | 30-50 | 0,05-0,08 | 0,07-0,12 | 0,09-0,14 | 0,1-0,16 | 0,12-0,18 | 0,14-0,22 | 0,16-0,24 | 0,18-0,28
| Нержавеющая сталь | ферритная/мартенситная, отожженная |  | 200 | 680 | 55-85 | 0,05-0,08 | 0,07-0,12 | 0,09-0,14 | 0,1-0,16 | 0,12-0,18 | 0,14-0,22 | 0,16-0,24 | 0,18-0,28
|  | мартенситная, улучшенная |  | 330 | 1110 | 40-60 | 0,05-0,08 | 0,07-0,12 | 0,09-0,14 | 0,1-0,16 | 0,12-0,18 | 0,14-0,22 | 0,16-0,24 | 0,18-0,28
М | Нержавеющая сталь | аустенитная, закаленная |  | 200 | 680 | 20-30 | 0,04-0,06 | 0,06-0,1 | 0,07-0,12 | 0,09-0,14 | 0,11-0,16 | 0,13-0,19 | 0,15-0,22 | 0,16-0,25
|  | аустенитная, дисперсионно твердеющая |  | 300 | 1010 | 20-30 | 0,04-0,06 | 0,06-0,1 | 0,07-0,12 | 0,09-0,14 | 0,11-0,16 | 0,13-0,19 | 0,15-0,22 | 0,16-0,25
|  | аустенитно-ферритная, дуплексная |  | 230 | 780 | 15-25 | 0,04-0,06 | 0,06-0,1 | 0,07-0,12 | 0,09-0,14 | 0,11-0,16 | 0,13-0,19 | 0,15-0,22 | 0,16-0,25
К | Ковкий литейный чугун | ферритный |  | 200 | 400 | 60-90 | 0,05-0,08 | 0,07-0,12 | 0,09-0,14 | 0,1-0,16 | 0,12-0,18 | 0,14-0,22 | 0,16-0,24 | 0,18-0,28
|  | перлитный |  | 260 | 700 | 50-80 | 0,05-0,08 | 0,07-0,12 | 0,09-0,14 | 0,1-0,16 | 0,12-0,18 | 0,14-0,22 | 0,16-0,24 | 0,18-0,28
| Серый чугун | с низким пределом прочности |  | 180 | 200 | 75-105 | 0,05-0,08 | 0,07-0,12 | 0,09-0,14 | 0,1-0,16 | 0,12-0,18 | 0,14-0,22 | 0,16-0,24 | 0,18-0,28
|  | с высоким пределом прочности |  | 245 | 350 | 60-90 | 0,05-0,08 | 0,07-0,12 | 0,09-0,14 | 0,1-0,16 | 0,12-0,18 | 0,14-0,22 | 0,16-0,24 | 0,18-0,28
| Высокопрочный чугун | ферритный |  | 155 | 400 | 60-90 | 0,043-0,053 | 0,07-0,12 | 0,09-0,14 | 0,1-0,16 | 0,12-0,18 | 0,14-0,22 | 0,16-0,24 | 0,18-0,28
|  | перлитный |  | 265 | 700 | 50-80 | 0,05-0,08 | 0,07-0,12 | 0,09-0,14 | 0,1-0,16 | 0,12-0,18 | 0,14-0,22 | 0,16-0,24 | 0,18-0,28
N | Алюминиевые ковкие сплавы | неупрочняемые термообработкой |  | 30
|  | упрочняемые термообработкой |  | 100 | 340
| Алюминиевые литейные сплавы | ≤ 12% Si, не упрочняемые термообработкой |  | 75 | 260
|  | ≤ 12% Si, упрочняемые термообработкой |  | 90 | 310
|  | > 12% Si, не упрочняемые термообработкой |  | 130 | 450
| Медь и медные сплавы (бронза/латунь) | нелегированная, электролитическая медь |  | 100 | 340
|  | латунь, бронза, красная латунь |  | 90 | 310
|  | медные сплавы (сегментная стружка) |  | 110 | 380
|  | высокопрочные сплавы Cu-Al-Fe |  | 300 | 1010
S | Жаропрочные сплавы | на основе Fe | отожженные | 200 | 680 | 15-30 | 0,04-0,06 | 0,06-0,1 | 0,07-0,12 | 0,09-0,14 | 0,11-0,16 | 0,13-0,19 | 0,15-0,22 | 0,16-0,25
|  |  | упрочненные | 280 | 940 | 15-30 | 0,04-0,06 | 0,06-0,1 | 0,07-0,12 | 0,09-0,14 | 0,11-0,16 | 0,13-0,19 | 0,15-0,22 | 0,16-0,25
|  | на основе Ni и Co | отожженные | 250 | 840 | 15-30 | 0,04-0,06 | 0,06-0,1 | 0,07-0,12 | 0,09-0,14 | 0,11-0,16 | 0,13-0,19 | 0,15-0,22 | 0,16-0,25
|  |  | упрочненные | 350 | 1180 | 15-30 | 0,04-0,06 | 0,06-0,1 | 0,07-0,12 | 0,09-0,14 | 0,11-0,16 | 0,13-0,19 | 0,15-0,22 | 0,16-0,25
|  |  | литьё | 320 | 1080 | 15-30 | 0,04-0,06 | 0,06-0,1 | 0,07-0,12 | 0,09-0,14 | 0,11-0,16 | 0,13-0,19 | 0,15-0,22 | 0,16-0,25
| Титановые сплавы | чистый титан |  | 200 | 680 | 10-20 | 0,04-0,06 | 0,06-0,1 | 0,07-0,12 | 0,09-0,14 | 0,11-0,16 | 0,13-0,19 | 0,15-0,22 | 0,16-0,25
|  | α- и β-сплавы, упрочненные |  | 375 | 1260 | 10-20 | 0,04-0,06 | 0,06-0,1 | 0,07-0,12 | 0,09-0,14 | 0,11-0,16 | 0,13-0,19 | 0,15-0,22 | 0,16-0,25
|  | β-сплавы |  | 410 | 1400 | 10-20 | 0,04-0,06 | 0,06-0,1 | 0,07-0,12 | 0,09-0,14 | 0,11-0,16 | 0,13-0,19 | 0,15-0,22 | 0,16-0,25
| Вольфрамовые сплавы |  |  | 300 | 1010 | 10-20 | 0,04-0,06 | 0,06-0,1 | 0,07-0,12 | 0,09-0,14 | 0,11-0,16 | 0,13-0,19 | 0,15-0,22 | 0,16-0,25
| Молибденовые сплавы |  |  | 300 | 1010 | 10-20 | 0,04-0,06 | 0,06-0,1 | 0,07-0,12 | 0,09-0,14 | 0,11-0,16 | 0,13-0,19 | 0,15-0,22 | 0,16-0,25
H | Закаленная сталь | закаленная и отпущенная |  | 50HRC |  | 15-30 | 0,04-0,06 | 0,06-0,1 | 0,07-0,12 | 0,09-0,14 | 0,11-0,16 | 0,13-0,19 | 0,15-0,22 | 0,16-0,25
|  | закаленная и отпущенная |  | 55HRC
|  | закаленная и отпущенная |  | 60HRC

## Развертки A10
Развёртки без покрытия без внутренней СОЖ
Группа материалов | Основные группы материалов |  |  | Твердость по Бринеллю НВ | Предел прочности Rm, H/мм2 | Скорость резания Vc, м/мин | Подача Fn, мм/об
[7 empty] | ø1-ø2,9 | ø3-ø3,9 | ø4-ø4,9 | ø5-ø5,9 | ø6-ø7,9 | ø8-ø9,9 | ø10-ø11,5 | ø12-ø16
Р | Нелегированная сталь | C ≤ 0,25% | отожженная | 125 | 430 | 20-40 | 0,04-0,06 | 0,05-0,08 | 0,07-0,11 | 0,09-0,13 | 0,1-0,14 | 0,12-0,16 | 0,14-0,18 | 0,16-0,23
|  | C > 0,25% … ≤0,55% | отожженная | 190 | 640 | 15-35 | 0,04-0,06 | 0,05-0,08 | 0,07-0,11 | 0,09-0,13 | 0,1-0,14 | 0,12-0,16 | 0,14-0,18 | 0,16-0,23
|  | C > 0,25% … ≤0,55% | улучшенная | 210 | 710 | 15-35 | 0,04-0,06 | 0,05-0,08 | 0,07-0,11 | 0,09-0,13 | 0,1-0,14 | 0,12-0,16 | 0,14-0,18 | 0,16-0,23
|  | C > 0,55% | отожженная | 190 | 640 | 15-35 | 0,04-0,06 | 0,05-0,08 | 0,07-0,11 | 0,09-0,13 | 0,1-0,14 | 0,12-0,16 | 0,14-0,18 | 0,16-0,23
|  | C > 0,55% | улучшенная | 300 | 1010 | 10-20 | 0,04-0,06 | 0,05-0,08 | 0,07-0,11 | 0,09-0,13 | 0,1-0,14 | 0,12-0,16 | 0,14-0,18 | 0,16-0,23
|  | Автоматная сталь | отожженная | 220 | 750 | 20-40 | 0,04-0,06 | 0,05-0,08 | 0,07-0,11 | 0,09-0,13 | 0,1-0,14 | 0,12-0,16 | 0,14-0,18 | 0,16-0,23
| Низколегированная сталь | отожженная |  | 175 | 590 | 15-35 | 0,04-0,06 | 0,05-0,08 | 0,07-0,11 | 0,09-0,13 | 0,1-0,14 | 0,12-0,16 | 0,14-0,18 | 0,16-0,23
|  | улучшенная |  | 285 | 960 | 10-20 | 0,04-0,06 | 0,05-0,08 | 0,07-0,11 | 0,09-0,13 | 0,1-0,14 | 0,12-0,16 | 0,14-0,18 | 0,16-0,23
|  | улучшенная |  | 380 | 1280 | 8-15 | 0,04-0,06 | 0,05-0,08 | 0,07-0,11 | 0,09-0,13 | 0,1-0,14 | 0,12-0,16 | 0,14-0,18 | 0,16-0,23
|  | улучшенная |  | 430 | 1480 | 2025-08-05 | 0,04-0,06 | 0,05-0,08 | 0,07-0,11 | 0,09-0,13 | 0,1-0,14 | 0,12-0,16 | 0,14-0,18 | 0,16-0,23
| Высоколегированная и инструментальная сталь | отожженная |  | 200 | 680 | 10-20 | 0,04-0,06 | 0,05-0,08 | 0,07-0,11 | 0,09-0,13 | 0,1-0,14 | 0,12-0,16 | 0,14-0,18 | 0,16-0,23
|  | закаленная и отпущенная |  | 300 | 1010 | 5-15 | 0,04-0,06 | 0,05-0,08 | 0,07-0,11 | 0,09-0,13 | 0,1-0,14 | 0,12-0,16 | 0,14-0,18 | 0,16-0,23
|  | закаленная и отпущенная |  | 380 | 1280 | 2025-10-05 | 0,04-0,06 | 0,05-0,08 | 0,07-0,11 | 0,09-0,13 | 0,1-0,14 | 0,12-0,16 | 0,14-0,18 | 0,16-0,23
| Нержавеющая сталь | ферритная/мартенситная, отожженная |  | 200 | 680 | 10-20 | 0,04-0,06 | 0,05-0,08 | 0,07-0,11 | 0,09-0,13 | 0,1-0,14 | 0,12-0,16 | 0,14-0,18 | 0,16-0,23
|  | мартенситная, улучшенная |  | 330 | 1110 | 5-15 | 0,04-0,06 | 0,05-0,08 | 0,07-0,11 | 0,09-0,13 | 0,1-0,14 | 0,12-0,16 | 0,14-0,18 | 0,16-0,23
М | Нержавеющая сталь | аустенитная, закаленная |  | 200 | 680
|  | аустенитная, дисперсионно твердеющая |  | 300 | 1010
|  | аустенитно-ферритная, дуплексная |  | 230 | 780
К | Ковкий литейный чугун | ферритный |  | 200 | 400 | 15-25 | 0,04-0,06 | 0,05-0,08 | 0,07-0,11 | 0,09-0,13 | 0,1-0,14 | 0,12-0,16 | 0,14-0,18 | 0,16-0,23
|  | перлитный |  | 260 | 700 | 10-20 | 0,04-0,06 | 0,05-0,08 | 0,07-0,11 | 0,09-0,13 | 0,1-0,14 | 0,12-0,16 | 0,14-0,18 | 0,16-0,23
| Серый чугун | с низким пределом прочности |  | 180 | 200 | 15-35 | 0,04-0,06 | 0,05-0,08 | 0,07-0,11 | 0,09-0,13 | 0,1-0,14 | 0,12-0,16 | 0,14-0,18 | 0,16-0,23
|  | с высоким пределом прочности |  | 245 | 350 | 15-25 | 0,04-0,06 | 0,05-0,08 | 0,07-0,11 | 0,09-0,13 | 0,1-0,14 | 0,12-0,16 | 0,14-0,18 | 0,16-0,23
| Высокопрочный чугун | ферритный |  | 155 | 400 | 15-25 | 0,04-0,06 | 0,05-0,08 | 0,07-0,11 | 0,09-0,13 | 0,1-0,14 | 0,12-0,16 | 0,14-0,18 | 0,16-0,23
|  | перлитный |  | 265 | 700 | 10-20 | 0,04-0,06 | 0,05-0,08 | 0,07-0,11 | 0,09-0,13 | 0,1-0,14 | 0,12-0,16 | 0,14-0,18 | 0,16-0,23
N | Алюминиевые ковкие сплавы | неупрочняемые термообработкой |  | 30 |  | 70-90 | 0,04-0,06 | 0,05-0,08 | 0,07-0,11 | 0,09-0,13 | 0,1-0,14 | 0,12-0,16 | 0,14-0,18 | 0,16-0,23
|  | упрочняемые термообработкой |  | 100 | 340 | 70-90 | 0,04-0,06 | 0,05-0,08 | 0,07-0,11 | 0,09-0,13 | 0,1-0,14 | 0,12-0,16 | 0,14-0,18 | 0,16-0,23
| Алюминиевые литейные сплавы | ≤ 12% Si, не упрочняемые термообработкой |  | 75 | 260 | 50-70 | 0,04-0,06 | 0,05-0,08 | 0,07-0,11 | 0,09-0,13 | 0,1-0,14 | 0,12-0,16 | 0,14-0,18 | 0,16-0,23
|  | ≤ 12% Si, упрочняемые термообработкой |  | 90 | 310 | 40-60 | 0,04-0,06 | 0,05-0,08 | 0,07-0,11 | 0,09-0,13 | 0,1-0,14 | 0,12-0,16 | 0,14-0,18 | 0,16-0,23
|  | > 12% Si, не упрочняемые термообработкой |  | 130 | 450 | 30-50 | 0,04-0,06 | 0,05-0,08 | 0,07-0,11 | 0,09-0,13 | 0,1-0,14 | 0,12-0,16 | 0,14-0,18 | 0,16-0,23
| Медь и медные сплавы (бронза/латунь) | нелегированная, электролитическая медь |  | 100 | 340 | 40-60 | 0,04-0,06 | 0,05-0,08 | 0,07-0,11 | 0,09-0,13 | 0,1-0,14 | 0,12-0,16 | 0,14-0,18 | 0,16-0,23
|  | латунь, бронза, красная латунь |  | 90 | 310 | 30-50 | 0,04-0,06 | 0,05-0,08 | 0,07-0,11 | 0,09-0,13 | 0,1-0,14 | 0,12-0,16 | 0,14-0,18 | 0,16-0,23
|  | медные сплавы (сегментная стружка) |  | 110 | 380 | 35-55 | 0,04-0,06 | 0,05-0,08 | 0,07-0,11 | 0,09-0,13 | 0,1-0,14 | 0,12-0,16 | 0,14-0,18 | 0,16-0,23
|  | высокопрочные сплавы Cu-Al-Fe |  | 300 | 1010 | 5-15 | 0,04-0,06 | 0,05-0,08 | 0,07-0,11 | 0,09-0,13 | 0,1-0,14 | 0,12-0,16 | 0,14-0,18 | 0,16-0,23
S | Жаропрочные сплавы | на основе Fe | отожженные | 200 | 680
|  |  | упрочненные | 280 | 940
|  | на основе Ni и Co | отожженные | 250 | 840
|  |  | упрочненные | 350 | 1180
|  |  | литьё | 320 | 1080
| Титановые сплавы | чистый титан |  | 200 | 680
|  | α- и β-сплавы, упрочненные |  | 375 | 1260
|  | β-сплавы |  | 410 | 1400
| Вольфрамовые сплавы |  |  | 300 | 1010
| Молибденовые сплавы |  |  | 300 | 1010
H | Закаленная сталь | закаленная и отпущенная |  | 50HRC
|  | закаленная и отпущенная |  | 55HRC
|  | закаленная и отпущенная |  | 60HRC